## 目录2024
菱镁产业鼓励推广应用的技术及产品目录（2024年）
序 号 | 类型 | 技术/产品 名称 | 技术/产品简介 | 主要技术经济指标 | 应用情况及推广前景 | 推荐 单位
1 | 技术 | 低品级菱镁矿高效提纯关键技术 | 该技术针对长期堆存的低品位菱镁矿粉矿泥化严重、资源浪费大等问题，基于系统的分析研究，通过硅质脉石矿物高选择性分选捕收剂开发、钙质脉石矿物溶解特性及对后续影响的分析等，提出了该类资源淘洗机洗矿-回转筛分级重选-分批加药异步反浮选工艺，实现了该类矿产的资源化。该技术可实现废弃菱镁矿粉矿的资源化利用，节约矿产资源，延长矿山服务年限，改善矿山区生态环境。 | SiO2含量3%-6%的废弃菱镁矿石，在分级粒度约为1mm、分级产率93%以上、分4次加药条件下，获得产率≥70%，SiO2≤0.25%，MgO≥47%的浮选精矿。 | 已在海城建成生产线，开展了示范性应用，经试验验证达标。 | 辽宁省固废产业技术创新研究院
2 | 技术 | 低品级菱镁矿绿色低碳优化开采及固废资源高效综合利用关键技术 | 该技术针对菱镁矿资源开采过程中资源利用率低、碳排放高、生态冲击大、固体废弃物排放量大等问题，基于矿山多要素整体优化算法、绿色低碳优化模型和固废资源综合利用理论，提出菱镁矿资源从方案设计到开采实施再到固废利用全生命周期的整体开发利用技术，可实现菱镁矿低碳化、资源化、生态化、高效化和综合性利用，延长矿山服务年限，提高资源利用效率、改善矿山生态环境、促进区域经济和社会发展。 | 资源开采整体经济效益提升10%以上；资源开采的碳排放降低20%以上；铲运设备作业效率提升5%以上；采剥生态成本降低10%以上；土地损毁面积减少30%以上；实现尾砂利用率50%以上，铁尾矿和粉煤灰等固废利用率提升10%以上。 | 该技术的相关优化设计技术已在鞍钢集团、河钢集团、成远矿业等推广应用，成果突出、效益显著。固废资源综合利用产品已在成都、格尔木等城市进行推广应用，在道路抢修、机场跑道加固等领域取得良好效果。 | 辽宁省固废产业技术创新研究院
3 | 技术 | 超低品质菱镁矿分步浮选及全流程调控关键技术 | 该技术采用“一粗二扫反浮选脱硅+一粗二精正浮选脱钙”分步浮选流程消除菱镁矿浮选矿物交互式影响，并结合新型药剂HTAC对硅质脉石矿物的选择性捕收性能、BAPTA对钙质脉石矿物的选择性抑制性能以及PCP对菱镁矿的选择性捕收性能，对全流程进行精准调控，可实现超低品质菱镁矿高效提纯。 | 可从MgO品位43.04%的菱镁矿中获得MgO 47.12%，CaO 0.59%，SiO2 0.33%，回收率为74.63%的菱镁矿精矿。 | 已于2018年在辽宁企业成功应用。 | 东北大学
4 | 技术 | 菱镁矿重选技术与关键装备 | 重力选矿广泛应用于各类矿物资源开采后的分选作业，以达到提升原矿品质、稳定指标的目的。其原理是利用目标矿物与伴生矿或杂质比重的不同实现分选的目的。大石桥区域的菱镁矿体主要特征是条带状菱镁矿和白云石大理岩互层，夹有白云质千枚岩；伴生矿主要有滑石，透闪石、方柱石、白云石 、赤铁矿和褐铁矿等；其菱镁矿为伟晶结构、粒度在0.5-30mm之间。通过破碎解离至一定粒度，采用高精度重介旋流分选，能有效富集菱镁矿，排除不同比重的Si、Ca、Al、Fe等杂质；不仅能提升矿石品质，更重要的是避免了低品位矿石浪费现象，使资源得到充分利用。 有效解决优质资源枯竭问题；重力选矿属于高效绿色选矿法，介质回收再利用、洗水全闭路循环不外排，脉石（粒状尾矿）可作为水稳骨料或建材销售，加工费用仅为浮选法的1/3；开采出的矿石通过重选提纯控制精矿的品位，达到成品矿石品位可控且稳定、实现资源的分质利用，避免了低品位矿石被废弃，为解决优质资源枯竭问题提供了有效途径；同时解决了低品位废弃矿石占地污染环境的问题。 | 原矿品位≤M41时、精矿品位可提升2级以上（≥M45），回收效率≥85%； 如处理大岭村M41矿石，一座300万吨/年处理能力的重选厂每年可以消耗300万吨低品位矿石、提供M45以上品位的矿石255万吨，每吨增值按80元计，直接经济效益每年可达2亿元以上。 | 该技术已完成大部分中试实验，取得了优异的指标。 | 中国煤炭科工集团唐山研究院有限公司
5 | 技术 | 滑石矿尾矿综合利用项目 | 主要工艺流程为：按工艺要求先将滑石尾矿破碎，再经洗矿、球磨机研磨；研磨后的矿浆，按工艺条件要求的浓度再经过分选、粗选流程分离提取出滑石矿粉和镁石矿粉；分离出的滑石矿粉和镁石矿粉分别经过精选、压滤脱水流程后，即生产出合格的滑石精矿粉和镁石精矿粉。该项目回收率高，质量优质，完全达到行业及客户的使用标准。 | 产品指标： 滑石精矿粉：白度 92，烧失量 12.08%，SiO2含量52.72%,MgO含量34.45%； 镁石精矿粉：MgO含量47.68%。 | 已在营口建设并投产10万吨生产线一条，年处理滑石尾矿能力10万吨。 | 营口金盛安耐火材料有限公司
6 | 技术 | 大型全密闭高效节能低碳环保多品氧化镁智能生产线 | 应用工程热物理热能动力学和质能定律理论，结合工业黑体、扰流、相变技术和高端装备制造技术，创新发明本技术装备。 由数字智能化适工况控制、超短网供电、大型全密闭式熔炼炉、自动均匀布料、粉尘碳气自动分离回收、完全利用余热生产轻烧粉、实现CO2回收等七个部分组成并实现全产业链流程工业智能制造。 | 数字化智能生产，实现人工智能，全密闭式生产； 实现粉尘和碳气自动分离回收自利用，实现CO2回收； 实现竖向流程工业和横向流程工业，全产业链智能制造； 实现电熔镁生产节电1050Kwh以上； 粉尘排放≤15mg/m3； 减少生产中排放二氧化碳95%并资源化利用； 节约矿产资源30%，提高优质品率35%，致密度提高可达3.58g/cm3以上； 实现远程和近程用电侧电力调峰功能； 实现低温余热储能供暖。 | 已在海城菱镁中试基地建成两条智能样板生产线。 获得发明专利1项，新型专利21项；获沈阳科技进步一等奖、省科学技术三等奖、国家重点新产品证书； 获“中国好技术”称号（名列前七）。 | 海城现代菱镁产业科技工程有限公司
7 | 技术 | 菱镁矿输送床闪速轻烧成套技术 | 该技术利用输送床反应器替代传统固定床“反射炉”，采用150μm以下菱镁矿粉替代块状原料。在该输送床反应器中，煤气或天然气燃烧产生的高温烟气与菱镁矿粉快速混合，升温速度可达数千度/秒，实现菱镁矿粉的快速/闪速轻烧，大大提高生产效率和产品稳定性，同时余热梯级利用以预热矿石原料和空气，提高系统能效、降低生产成本。 | 原料适应性：菱镁矿开采和加工过程产生的小颗粒废矿、浮选精矿粉和尾矿粉; 燃料：煤制气或天然气; 单台套规模：处理20-60万吨/年菱镁矿或生产10-30万吨/年轻烧氧化镁； 产品指标：活性（柠檬酸法）40-120s,灼减≤3%； 环保指标：颗粒物≤10mg/m³、S02≤50mg/m³、NOx≤100mg/m³； 单位产品综合能耗（CBM90）：130千克标煤/吨。 | 已在海城建设40-60万吨级示范工程，为单台套规模最大的菱镁矿轻烧装备，已于2023年9月正式投产。 | 沈阳化工大学
8 | 技术 | 超低焦油流化床两段煤制气技术 | 该技术基于双流化床系统，将煤气化过程分离解耦为煤热解/部分气化和半焦气化/焦油重整两个子过程，利用高温活性半焦在系统内循环，在输送床气化反应器内实现半焦对焦油的催化裂解和重整，进而深度脱除气化焦油，实现低焦油清洁煤制气过程。 | 原料适应性：碎煤、高含水褐煤、生物质； 单台套规模：产煤气量2-8万Nm³/h； 技术指标：气化过程无焦油酚水产生，粗煤气焦油含量＜100mg/Nm³，煤气热值≥1100kcal/Nm³。 | 该技术已在山东、河南等地建成5台套1-6万吨级气化应用工程。目前正在海城建设“3万Nm3/h流化床两段煤制气工程”。 | 沈阳化工大学
9 | 技术 | 高端氢氧化镁生产技术 | 以菱镁矿为原料，通过气相氨体系中氢氧化镁结晶取向调控、核心工业化设备开发、工艺稳定连续运行和过程污染控制等相关技术生产高端氢氧化镁产品。 | 产品指标：Mg(OH)2≥98.5%, Ca≤0.05%, Fe≤0.08%，氯化物（以Cl计）≤ 0.08％； 产品粒度可控，d50≈0.8-2μm；晶体形貌可控。 | 已在鞍山企业建设了国内首台套500t/a 高取向阻燃型氢氧化镁中试装置并运行，产品指标达到国际先进水平，正在进行产业化推广。 | 沈阳化工大学
10 | 技术 | 轻烧氧化镁闪烁沸腾煅烧工艺技术装备 | 闪烁沸腾煅烧炉（旋浮炉）是针对菱镁行业煅烧生产轻烧氧化镁开发的专用煅烧系统装备。本系统采用多级预热工艺、旋浮动态煅烧工艺使其具有能耗低、占地小、产品质量稳定指标可调等诸多优势。现已在辽南地区菱镁行业有着广泛成熟的应用。 可替代反射窑，可以生产建材粉，让镁建材业主可以选择更加节能、环保、自动化程度高的生产系统。 | 原料适应性：可兼容以浮选精矿粉为原料生产耐火轻烧粉、以0-3mm原矿粉生产建材轻烧粉； 单台套年生产能力：5-20万吨； 产品指标：活性(柠檬酸法) ≤20-80s，灼减≤0.5%-8%； 环保指标：本系统采用低氮燃烧技术，尾气脱硝前氮氧化物含量≤80mg/m³ 单位产品综合能耗：170千克标煤/吨（耐火95粉），160千克标煤/吨（建材85粉）。 | 已在菱镁行业企业建设25套，合计轻烧粉年产量182.5万吨，市占率约80%。 于2021年在科技成果评价中被认定为国内领先水平。 | 沈阳东大东科干燥煅烧工程技术有限公司
11 | 技术 | 悬浮预热分解回转窑煅烧轻烧活性氧化镁工艺技术 | 主要由原料破碎及粉磨储存系统、多级悬浮预热预分解系统、变频调速回转煅烧窑、组合式扬料板回转冷却机、成品余热回收利用系统、窑尾烟气单风机构成的布袋除尘、脱硫、脱硝超低排放环保装置、仪器、仪表、PLC组成的数字化、智能化控制系统。利用窑尾余热对菱镁石粉生料进行悬浮预热升温预分解、采用回转窑调时、调温控制煅烧、回转冷却机对成品冷却余热回收作为助燃空气加以高效利用，先后在三大关键设备中完成原料预热分解、烧成和成品冷却余热回收，高效完成了热交换煅烧过程。 产品质量稳定、烧减低、氧化镁百分比含量高、活性适中可调，压球成球率高，镁建材、镁化工适用性好。产品广泛用于镁质耐火、镁建材、镁化工、环保等领域。 | 原料适应性：≤5mm菱镁矿、浮选精矿或浮选尾矿； 燃料：天然气或煤粉； 单台套年生产能力：10-50万吨； 产品指标：氧化镁活性60-80%（水合法），灼减0.3-5%之间可调； 环保指标：颗粒物≤10mg/m³、NOx≤50mg/m³、S02接近零排放； 单位产品综合能耗：≤180千克标煤/吨； 设备运转率＞90%； 实现数字化工厂：仪器、仪表、PLC组成的数字化、智能化控制。 | 已通过辽宁省非金属矿工业协会组织的专家论证。已在鞍山、营口等多家企业得到应用。 已获得发明专利；获得中耐协科技进步二等奖。 | 鞍山新科环保设备有限公司
12 | 技术 | 煤制气中心装置GF高温炉新技术 | 该技术采用气流床和固定床系统耦合技术，装置上、下两路同时供风技术进行煤裂解制气，保证了在煤制气过程不产生焦油和酚水，同时提高煤制气的碳转化率，实现煤炭转化为燃气的洁净化应用，满足绿色环保要求。 工艺流程原理： 适度颗粒块煤进入GF高温煤制气中心装置上部料仓，然后部分高温空气（蒸气）作为气化剂由装置底部供入装置，空气经由上部进入装置，最后生产出的粗煤气进入后续的净化、加压系统供给用户。 国内外情况对比： 目前工业用煤气发生炉主要为二段式煤气炉和循环流化床（CFB）煤制气中心。二段式煤气发生炉的特点是：投资少，产气量高且稳定；其不足是：能耗高，煤气热值不高，生产规模较小。特别是煤气中含有焦油、酚化合物等物资，污水污染严重，不符合国家产业发展和环保政策。 GF高温煤制气中心装置新技术，整体能效高，能耗及成本低，适应性强，技术可靠性高，负荷调节灵活，绿色环保无排放。 | 适用煤种：烟煤、长焰煤、老年褐煤； 煤的颗粒：20-60mm； 每公斤标煤产气量：3.8Nm³/kg； 煤气产量：10000-20000Nm³/h； 煤气热值：1250kcal/m³； 灰渣含碳量：≤6%； 焦油、酚水排放量（kg/h）:无； 运行成本（折合为同热值的天然气价格）：＜1.5元/m³。 | 该技术已经在山东省铸造、造纸等行业企业应用。 获得专利成果3项。 | 沈阳恒拓科技有限公司
13 | 技术 | 废弃及低品位菱镁矿制备高纯致密烧结镁砂关键集成技术 | 浮选技术可提纯低品位和废弃菱镁矿，生产MgO≥98%的高纯镁砂，达到高温工业用耐火原料标准。解决了使用天然菱镁矿生产烧结镁砂的致密化问题，提高了轻烧粉活性、成球密度和烧结致密化强度。以天然气为燃料，采用HESCR烟气脱硝、粉体风送技术，烟气中颗粒物、二氧化硫及氮氧化物排放符合标准。 | 燃料：天然气； 产品指标：MgO≥98%，体积密度3.40g/cm³； 单位产品综合能耗；301千克标煤/吨； 环保指标：烟气颗粒物≤30mg/m³，二氧化硫≤50mg/m³，氮氧化物≤400mg/m³。 | 该技术已产业化。 | 营口金岱国际科技有限公司
14 | 技术 | 新型镁碳砖工艺技术开发 | 该技术包括特殊的成型工艺技术，碳化处理技术，高压浸渍技术，实现上述技术的装备研制。经上述工艺处理后，可提高镁碳砖产品的体密和热震等各项性能指标，提高转炉、电炉和钢包等炼钢用镁碳砖的使用寿命，降低原料使用成本及能耗。 | 体积密度＞3.1g/cm³； 1000℃碳化处理后，显气孔率＜8%； 浸渍后1000℃碳化处理后，显气孔率＜5%； 使用寿命提高30-50%； 降低原材料成本20-30%。 | 该产品已经开始规模化使用，可有效提高炉龄，应用前景好。 | 大石桥市宝鼎耐火材料有限公司
15 | 技术 | 大型炼钢转炉低碳氧积冶炼配套的长寿化炉衬关键技术 | 针对大型转炉冶炼特点，在实现其低碳氧积冶炼的基础上提高炉衬整体使用寿命，主要有：采用角度均分技术对其球形炉底镁碳砖进行创新设计；以“爬坡式”面-面返平结构代替传统的炉底砖与“翻身砖”的线面衔接结构，逐层引导热应力释放，解决应力集中问题；底吹砖采用在线更换技术，保证底吹与炉龄同步；将出钢口座砖与管砖之间采用倒圆台结构设计，实现无缝配合；开发出防粘渣转炉炉口砖，减少清渣频率等。 | 转炉全炉役平均碳氧积值降至0.0020以下时，炉衬整体寿命不低于12000次，完全实现底吹与炉衬寿命同步目标，后期维护耐火材料吨钢消耗降低30%以上，全程无漏钢、穿钢等事故发生，完全满足大型转炉低碳氧积冶炼的要求。 | 该技术已经在多个钢厂的大型转炉上获得成功应用。 | 辽宁富城耐火材料（集团）有限公司
16 | 技术 | 功能型多效态含镁矿源肥料制备技术 | 该技术利用中低品位菱镁矿作为核心原料，采用化学合成工艺，直接制备多效态含镁肥料。通过创新的矿质材料包覆与崩解技术深度融合，不仅赋予了肥料卓越的缓控释特性，显著提升了养分利用效率，还实现了中低品位含镁矿物全元素的深度开发与全面利用。此外，该技术还兼具了镁素营养的精准补充与土壤结构的调理改良双重功能，达到了营养增效与土壤改良的协同作用。 技术先进性：经科技成果评价，总体技术已达到国内领先水平。 | 产品指标：总镁（以MgO计）≥27%，水溶镁（以MgO计）≥16%，初期养分释放率≤15%，静态镁溶出率≤25%，崩解率≥95%，pH：8-10。 经济指标：与大量元素肥料配合使用能够实现肥料减施20%以上，肥料利用率提高15%以上，作物产量提高10%-35%。 | 已实施转化应用，产品已推广至国内大部分地区及东南亚、欧洲、南美等国家和地区的油棕榈、油菜、柑橘、蜜柚、甘蔗等经济作物，累计推广面积达680万亩以上，获得用户一致认可与好评，具有良好的市场应用前景和市场价值。 获得授权发明专利3项，实用新型专利2项。 | 营口菱镁化工集团有限公司
17 | 技术 | 轻烧氧化镁悬浮煅烧炉技术与装备 | 该技术采用干燥/煅烧/冷却一体化的设计思想，实现了菱镁矿颗粒在悬浮状态下的干燥预热、加热分解及焙烧余热回收工艺过程。该技术装备的特点是：单台产能大，目前已经实现5万吨/年和30万吨/年，还可以进一步提升；热耗低，可实现超低排放，生产过程采用自动化（DCS控制）。 | 原料适应性：选矿粉或干矿粉； 燃料：气体燃料或液体燃料； 单台套年生产能力：5-30万吨/年； 产品指标：活性（柠檬酸法）约70s，灼减1%-8%可调； 环保指标：颗粒物≤10mg/m3、NOX≤50mg/m3 工序能耗：湿矿（附水约12%）150-165千克标煤/吨；干矿130-145千克标煤/吨。 | 已通过辽宁省非金属矿工业协会组织的专家论证。已在鞍山建成2台年产10万吨轻烧镁悬浮煅烧炉及1台年产30万吨轻烧镁悬浮煅烧炉，经考核达到或超过设计指标，稳定运行。 已获发明专利2项，实用新型专利5项。 | 沈阳鑫博工业技术股份有限公司
18 | 技术 | 新一代烟气二氧化碳捕集提纯工业技术 | 围绕工业废气碳捕集领域，开发出第二代新型有机胺吸收剂以及吸附精馏新工艺。利用吸收剂对低浓度CO2捕集，利用新型吸附精馏工艺将捕集气体中重组分和轻组分杂质去除，制备出符合工业级、食品级以及电子级要求的CO2气体。 该技术取代了传统MEA技术，具备5年多长期运行经验，相比国内外具有明显优势。 | 技术指标：CO2捕集率＞95%；CO2纯度＞99.9%；系统再生能耗＜3.0GJ/t； 经济指标：以5万吨食品级CO2捕集提纯生产线为例，年营业额3000万元，利润1200万元。 | 主要在镁窑、石灰窑、炼化行业、水泥厂等多家企业推广使用。目前，通过技术实施许可已在山东、新疆、安徽等地区有20余套万吨级规模碳捕集装置投产。 获得国家发明专利11项，PCT国际专利3项。相关技术获得省部级科技进步二等奖4项，辽宁省科技进步奖一等奖1项，提名国家科技进步二等奖1项；产业化项目“水泥窑烟气碳捕集纯化关键技术的研发与工程化应用”获得安徽省科技进步奖一等奖1项，中国建筑材料行业科技进步奖一等奖1项，技术被鉴定为国际领先。 | 大连理工大学
19 | 技术 | 新型矿热炉智能控制系统 | 该技术旨在解决传统电熔镁生产线的加料、冶炼靠现场人工参与控制，无法快速响应国家电网虚拟电厂负荷调节需求等问题，通过对生产流程进行数字化的升级改造，搭建新型矿热炉智能控制系统，优化运营模式，提高决策效率，打造智能化工厂，最终达到节能降耗的效果，企业接入虚拟电厂后，企业与电网之间将打通了信息交流渠道，实时响应电网的功率调节指令，响应延时不超过1.5秒。 通过电熔镁生产线智能化改造并接入国网鞍山供电公司菱镁工业互联网示范平台后，将形成辽宁省第一个大规模需求侧“虚拟电厂”，以100条电熔镁砂生产线计算，对应电力容量达40万千瓦之上，预计每年可多消纳弃风弃光电量2900万度，有效助力双碳目标的实现。 | 减少人员操作90%； 自动化投运率由50%提高到98%； 用电量：按14条电熔镁生产线计算，可节约用电量600万Kwh/年； 减排：按14条电熔镁生产线计算，减排5963吨CO2/年； 品质率：提高电熔镁97.5B平均品级率2个百分点，废品率平均降低1个百分点； 调容量：按±15%可调节区间计算，14条电熔镁生产线参与虚拟电厂调峰，可调容量将达到±1万千瓦。这部分负荷进入辅助调峰市场进行交易，按2020年东北电网辅助调峰市场交易均价0.6元/kwh、每天调峰1h，全年为企业增加经济效益219万元。 | 已在海城菱镁龙头企业得到应用。 | 辽宁零碳节能科技工程有限公司
20 | 技术 | 智能布料机 | 该技术产品利用激光称重结合传感器采集数据经智能算法分析,屏蔽干扰和不良数据,再对比工业互联数据库信息,给出智能称重结果,每次称重的校准还将被系统自动学习,未来升级版将会采用3D布料技术。该技术成本优势突出,应用后可大幅提高企业劳动生产率,降低人工成本。 | 精准称重误差±5g,无偏析。同样重量检测误差+1g，尺寸检测误差0.05mm；码垛误差0.1mm；布料时间＜2s。 | 该技术可以帮助粉体加工制造行业进行智能升级和应用工业互联技术建设智能工厂,目前已在辽宁耐火材料生产企业、医药生产行业得到应用推广。 | 沈阳罗泰智能系统有限公司
21 | 技术 | 大结晶电熔镁砂自动化清洁生产工艺 | 本技术实现了对生产大结晶电熔镁砂的矿热炉整套设备的创新及变革，实现了高效、自动、清洁化生产。项目设计了双层炉盖封罩系统，实现了三根电极限位，避免了喷炉、溅炉、触电安全事故，实现了生产过程中粉尘的收集和再利用；设计的远程控制的喷水与吹风冷却装置，保护了炉体，减少了事故发生，增加了炉体使用寿命；设计的电极吊挂一键起炉系统，实现远程一键起炉；设计的碎电极给料机构，提高了大结晶电熔镁砂的产出率；设计的炉底制作装置，避免了工人的高空攀爬及有限空间作业；设计的内壁覆盖菱镁水泥涂层的炉筒，避免了因矿热炉烧穿而导致淌炉事故。 | 电耗：改造前电耗2400kWh/吨，改造后为2250kWh/吨； 电极消耗：改造前每吨产品消耗电极15kg，改造后为12.5kg； 人工费用：改造前人工费用为70元/吨，改造后人工费用为27元/吨； 炉筒费用：改造前一个炉筒使用周期为9次，改造后使用周期为20次； 优质品率：改造前98大结晶电熔镁砂产品率平均为55%，改造后98大结晶电熔镁砂产品率平均为65%。 | 已在鞍山相关企业中应用。 | 岫岩满族自治县恒锐镁制品有限公司
22 | 技术 | 菱镁矿粉闪速旋流动态煅烧炉技术 | 该技术将湿精矿粉送入闪蒸干燥机进行干燥脱水，然后进入多级预热系统进行逐级预热升温，在多级预热器和旋流动态煅烧炉中矿粉进行热分解反应，物料与热气流直接接触，以实现物料与热气体的充分热交换，并使物料得以充分反应，菱镁矿粉轻烧成氧化镁粉，同时对工艺过程中产生的尾气余热进行充分利用，实现热能梯次利用及尾气无害化排放。闪速旋流动态煅烧炉新技术装备系统是全密闭负压下操作，无粉尘外露，热分解充分，瞬间煅烧，产品无过烧、无欠烧现象，有利于低品位菱镁矿生产高活性氧化镁产品。 | 原料适应性：精矿粉、原矿粉； 燃料：煤制气或天然气； 单台套年生产能力：10/20万吨； 产品指标：氧化镁含量最高可达98%，活性（柠檬酸法）30-50-80s可调，灼减≤3%； 环保指标：颗粒物≤10mg/m³、S02 ≤50mg/m³、NOx≤50mg/m³； 单位产品综合能耗：150-186千克标煤/吨。 | 已经在相关省内外企业应用。 | 辽宁东大粉体工程技术有限公司
23 | 技术 | BSK节能环保轻烧镁竖窑新技术 | 适应各种结晶菱镁矿的物料，也可以加工各种粒度的原矿进行分批次生产，也可以焙烧粉矿压球料；实现轻烧氧化镁的连续化和自动化生产，减少劳动强度、降低人工成本、生产均衡稳定；采用窑外燃烧方式，通过对流和辐射传热对物料进行煅烧，实现物料煅烧均匀；窑内采用桥式结构，辅以模糊控制，实现煅烧过程中物料的块粉分离，确保窑内炉气畅通；结构紧凑，占地面积小。 | 原料适应性：菱镁矿块料、浮选矿粉压球料； 燃料：煤制气或天然气； 产品指标：活性（柠檬酸法）60-100s，灼减≤0.2-8%； 环保指标：颗粒物≤10mg/m³、S02≤50mg/m³、NOx≤100mg/m³； 单位产品综合能耗：≤180千克标煤/吨。 | 已经完成中试，并通过专家评审。 已获得国家发明专利1项，国家新型专利7项。 | 鞍山中科蓝光科技有限公司
24 | 技术 | DKNR多孔内燃式竖窑 | 多孔内燃式竖窑具有投资小（约1500万），热耗低，产能高，连续加出料及PLC自动化操作等优点。其断面分成若干个轻烧孔和若干个内燃室，轻烧温度均匀；连续加出料操作制度，气流分布均匀；温度可控制，自动控制在1100℃，不产生过量的NOx；不仅可使用矿物质燃料，亦可以电能为燃料生产轻烧氧化镁。 | 原料适应性：菱镁矿块料； 燃料：煤制气或天然气； 单台套年生产能力：≥10万吨； 产品指标：活性（柠檬酸法）60-100s，灼减≤5%； 环保指标：颗粒物≤10mg/m³、S02≤50mg/m³、NOx≤100mg/m³； 单位产品综合能耗：≤160千克标煤/吨。 | 已完成半工业试验，正在建设中。 | 辽宁科技大学、辽宁庆鑫炉窑科技有限公司
25 | 技术 | 块状菱镁矿煅烧轻烧氧化镁用多层多拱内燃式竖窑 | 该竖窑采用竖窑内设计多道加热拱，燃料通过烧嘴喷入窑膛后，在加热拱下部燃烧产生高温烟气，高温烟气加热煅烧物料后，在窑内压力的作用下，向上运动经预热带后排出窑外，同时采用传导传热方式利用冷空气间接冷却物料并将热空气直接用于燃料燃烧，提高了燃料的热利用效率，达到了节能减排，降低能耗目的，同时还可以保证窑炉内气体顺行，有利于窑炉顺利生产。 | 原料适应性：菱镁矿块料和压球料； 燃料：天然气、丙烷、戊烷等燃料； 单台套年生产能力：≥10万吨； 产品指标：活性（柠檬酸法）≤90s，灼减≤3%； 环保指标：颗粒物≤10mg/m³、S02 ≤30mg/m³、NOx≤30mg/m³； 单位产品综合能耗：≤160千克标煤/吨； 出料温度≤100℃，烟气温度≤100℃。 | 该技术已完成中试，正在推广中。 | 辽宁科技大学
26 | 技术 | 优质重烧镁砂清洁生产技术与装备 | 该技术是“十二五”国家科技支撑计划项目“菱镁矿高效制备重烧氧化镁绿色生产装备研制和“菱镁矿高效制备重烧氧化镁绿色生产技术研究”的成果推广。运用了新的热压烧结理论，围绕大型哑铃型全密闭竖窑核心技术设备，对十余项关键技术进行工艺组装、自动化集成，形成生产工艺规范，取得了优质、高效、长寿、节能减排自动化清洁生产的效果，整体技术达到国际先进水平。 | 窑炉有效容积200-300m³，日产120-200吨/座； 工序能耗：160-180千克标煤/吨； 产品体积密度大于3.18g/cm³占90%以上； 烟气排放：满足辽宁省《镁质耐火材料工业大气污染物排放标准》（DB21/3011-2018）； 自动化连续生产，节省人工5-6倍；一代窑龄可以达到5-6年。 | 该技术于2015年通过科技部验收，目前已在多个企业得到应用。 | 辽宁科技大学
27 | 技术 | 用后镁质耐火材料的再处理技术 | 该技术主要处理用后镁质耐火材料，经处理后的再生料可直接应用于耐火材料生产中，不仅降低了耐材生产的原料成本，而且实现资源循环利用，保护生态环境。 | 可根据需要对处理后的再生料进行成分调节及矿物相控制，再生料的理化指标与目前使用的烧结镁砂的性能指标持平。 再生料中MgO≥90%,Al2O3≤2.5%，Fe2O3≤3.5%, SiO2≤1.5%，CaO≤1.0%，体积密度≥3.17g/cm³。 | 用后镁铬砖、用后镁钙砖、用后滑板砖等已完成实验室的试验，摸索出完善的实验参数。水泥窑用后砖已完成中试，制备的镁砂已小范围用于生产实验中。 | 辽宁科技大学
28 | 技术 | 硅钢级氧化镁制备技术 | 该技术从晶格能理论、相转移技术和有机过渡态等理论出发，达成由“二氧化碳-水-碳酸氢镁”多物种复杂体系共存的“气-液-固”三相反应平衡，以菱镁矿热解的氧化镁为原料，以水为介质，回收菱镁原矿产生的二氧化碳，热解后获得高纯氧化镁，使氧化镁生产工艺从原始的1200℃降低到600℃以下。解决了分子团聚和粒径不均难题，降低了生产能耗，形成绿色低碳环保的硅钢级氧化镁先进工艺，产品为高品级高纯氧化镁。 | 产品指标： MgO纯度＞99.5%，铁含量＜0.01%，粒径小于10μm，悬浮性≤4mm/h，水化率≤3.5%； 经济指标：此方法生产的硅钢级氧化镁产品为原始工艺产品的精细加工产品，其销售价格是目前产品的8倍以上； 工艺指标：低能耗绿色工艺技术，结合碳循环工艺，实现二氧化碳循环综合利用。 | 已经完成小试，中试和放大实验。产品已在部分行业企业进行试生产，产品应用于电子通讯、电工电容、橡胶塑料、陶瓷搪瓷、食品药品等多个领域，可替代进口产品，具有良好的应用前景。 | 辽宁科技大学
29 | 技术 | 塔式混燃轻烧镁竖窑 | 高效环保的塔式混燃轻烧镁竖窑包括竖窑炉体、外燃烧室、内燃烧室、塔式布料器、烟气塔式均流器、多孔烟气管道、混风室、冷却风塔式分流器、热风管道、燃烧室烟气管道、排烟管道、上料仓、均质沉降室。与现有的技术相比，通过设置两个燃烧室来提高物料和高温烟气间的换热效率，在满足产品质量和产量的前提下，降低炉窑能耗，提高能量利用效率，降低非金属矿物在轻烧过程中产生的环保问题，同时结合物料堆积角，采用塔式结构易于平衡受力，对热风和烟气等气体起到均衡分配的效果，提高炉窑寿命。 | 原料适应性：颗粒料、块料； 燃料：煤制气或天然气； 产品指标：灼减≤3%； 环保指标：颗粒物≤10mg/m³、S02≤50mg/m³、NOx≤100mg/m³； 单位产品综合能耗：≤180千克标煤/吨。 | 已经在鞍山相关企业得到应用。 | 中钢集团鞍山热能研究院有限公司
30 | 技术 | 轻烧氧化镁回转窑生产工艺 | 该技术将反射竖炉、预热器、回转窑煅烧的优点相结合；利用窑尾烟气辐射热与置换热原理，并结合菱镁矿石温度变化与分解的方镁石相特征，采用工业预分解回转窑的温度、分解、热利用的精确控制技术，进行轻烧氧化镁煅烧的先进环保节能装备。特点是：采用多段温控预分解回转窑煅烧工艺，高效节能环保（竖式预分解炉-回转窑煅烧-步进悬浮冷却机）。整个系统自动化、智能化程度高，有效控制温度、窑速、风量、给料、电流等生产要素，及时调节系统内各项指标达到均衡标准。煅烧原料粒度范围广，可煅烧20-50mm的块状物料，使菱镁矿石在升温煅烧过程中自然分解。 | 原料适应性：20-50mm的块料； 燃料：煤、煤制气或天然气； 单台套年生产能力：≥20万吨； 产品指标：活性（柠檬酸法）40-90s；灼减≤3%； 环保指标：颗粒物≤10mg/m³、S02≤50mg/m³、NOx≤100mg/m³； 单位产品综合能耗：≤190千克标煤/吨。 | 已经在水泥、钢铁、矿山等行业得到应用。 | 中国冶金矿业鞍山冶金设计研究院有限责任公司
31 | 技术 | 循环流化床煤气化技术 | 该技术为粉煤气化技术，原材料适用性广。将煤从气化炉中部加入，与返料器返回的900℃高温循环半焦混合，迅速释放出挥发分变成半焦，挥发分中CH4上升到炉膛上部成为煤气一部分；较粗的颗粒下沉到炉膛底部，与预热空气、蒸汽的混合物发生燃烧和气化反应；较细的半焦颗粒上升到炉膛上部，吸收来自底部的热量并与二氧化碳、蒸汽等发生气化反应，生成煤气，作为工业用的燃料气。 | 煤气指标：干煤气热值＞1250kcal/Nm³；煤气含H2S≤20mg/Nm³；煤气中粉尘含量≤10mg/Nm³，适用于轻烧镁工艺，供气稳定； 环保指标：煤气中不含焦油，生产过程无酚类废水产生；煤气是已除尘、脱硫的净煤气，窑后烟气无需脱硫即可达标排放； 安全可靠：常压气化，DCS检测和控制，无安全隐患； 比使用天然气节约脱硝费用。 | 已在冶金（钢铁）、有色冶金（氧化铝、金属镁、铜、镍、金、锡）、陶瓷、玻璃、耐火材料、碳素、合成氨等很多行业上成功应用，技术成熟。适应于各种需气体燃料的炉窑。 | 中科清能燃气技术（北京）有限公司
32 | 技术 | 高效制备高性能双壁波纹管道料技术 | 充分利用无机粒子协效作用，在保持聚乙烯优良性能的基础上，提高HDPE双壁波纹管的环刚度，提高产品综合性能，扩大产品适用范围。 | MgO含量20%； 熔融指数：3-8g/10min； 灰份：600℃≥52%，900℃≥43%； 拉伸强度≥16MPa，断裂伸长率≥4%，弯曲强度≥28MPa，弯曲模量≥2200MPa；冲击强度≥9KJ/m2。 | 该产品广泛应用于管道制备中。下游产品已用于雄安新区等国家重点城市基础建设的地下管廊及管网的建设。 | 辽宁精华新材料股份有限公司
33 | 技术 | 块状菱镁矿轻烧用节能回转焙烧工艺 | 该技术工艺具有自动化程度高、产量大、能耗低、产品质量好且活性可控、可处理颗粒物料、燃料适应范围广、污染少、可进行碳捕集回收等诸多优点。特别是矿山开采的原矿石，在原有工序不变条件下，破碎后块状矿石可直接利用。 工艺原理：通过控制块状菱镁矿晶格转变温度的3个节点，使在预热器中可控粉化量，达到预热目的；回转窑焙烧充分分解粉化；锁风装置使含尘二次热风无法直接入窑，达到不影响燃烧目的；通过控制冷却器装置转数从而控制冷却速度，达到活性可控目的。 设备描述：1.预热器：逆流热空气在物料缝隙中运动，达到预热目的。2.回转窑：物料在窑内翻滚前行，充分与热气流接触，同时有火焰的辐射热，使菱镁矿充分分解。3.锁风及控料装置：通过料封达到锁风目的，通过可控推料装置达到控料目的。4.粉料冷却及换热装置：在单筒冷却机内设置换热管道，空气换热后入窑助燃。 | 原料适应性：20-70mm的菱镁矿石； 燃料：天然气、煤、重油、焦炉煤气等； 单台套年生产能力：5-30万吨； 产品指标：活性（柠檬酸法）：40-70可适当调节，灼减≤1-3%； 环保指标：颗粒物≤10mg/m³、SO2≤30mg/m³、NOX≤50mg/m³； 单位产品综合能耗：≤180千克标煤/吨； 碳捕集：回收CO2达到液化工业级99.99%和食品级99.9999%。 | 已通过辽宁省非金属矿工业协会组织的专家评审，装备拥有自主知识产权，技术成熟可靠，达到国际先进水平。 | 辽宁劲达华杰工程技术有限公司
34 | 技术 | 低品位菱镁矿高效节能生产氢氧化镁、轻质氧化镁技术工艺 | 低品位菱镁矿（含风化岩、混合含白云岩）采用物理脱硅工艺；使用闪烁悬浮动态煅烧炉培烧浮选后的矿石粉，出炉含热氧化镁物料直接进行高温水淬水化工艺，降钙、除铁排渣生成氢氧化镁滤饼，烘干后以氢氧化镁产品形式出售。氢氧化镁产品经二次低温煅烧生产出轻质氧化镁产品。采用的新技术包含：轻烧镁粉水淬水化反应工艺、含钙生产尾水与煅烧含二氧化碳尾气碳化循环再利用技术；按其工艺流程建成的整套生产线设备已在甘肃菱镁矿企业已实际应用，工业自动化程度得到大幅提高，节省旧式轻烧氧化镁粉水化所需能耗，产品品质得到大幅提高。 产品主要应用于塑料、橡胶制品阻燃剂、酸性废水处理剂、重金属脱除剂、烟气脱硫剂等领域；轻质氧化镁产品主要应用于高功能精细无机材料、电子元件、油墨、油漆、造纸、钢铁、塑料和橡胶的填充剂和补强剂、各种电子材料的辅助材料以及湿法沉镍置换剂和电熔材料等领域。 | 氢氧化镁指标：MgO≥66.5%，SiO2≤0.25%， Fe2O3≤0.1%，Al2O3≤0.1%，CaO≤0.9%，灼减≥30%； 轻质氧化镁指标：MgO≥95%，SiO2≤0.3%，Fe2O3≤0.1%，Al2O3≤0.1%，CaO≤1%，灼减≤3.5%，堆积密度≤0.3g/ml，活性（柠檬酸法）≤15s，沉钴率≥45%。 | 已在甘肃企业得到应用。生产的氢氧化镁、轻质氧化镁用途广泛，是具有良好市场前景的功能性材料。 | 辽宁镁誉新材料股份有限公司
35 | 技术 | 新型窑外分解工艺生产轻烧氧化镁技术及装备 | 该项目借鉴了新型干法水泥窑熟料生产的成熟技术路线，设计的余热综合利用五级悬浮预热窑外分解回转窑生产轻烧氧化镁技术装备。采用五级悬浮预热加窑外分解炉具有分解快、粉料预热充分的特点，采用回转窑可以调整氧化镁的活性和质量，装备稳定可靠，自动化程度高，对菱镁矿石原料适应性强，余热回收利用率高，采用的无氨脱硝技术，可以大幅降低烟气中的氮氧化物含量。 | 原料适应性：菱镁矿石、精矿粉、尾矿粉、碎矿； 燃料：天然气或煤粉； 单台套年生产能力：≥20万吨； 产品指标：活性（柠檬酸法）50-300s可调，灼减≤1-3%； 环保指标：颗粒物≤10mg/m³、S02 ≤50mg/m³、NOx≤100mg/m³； 单位产品综合能耗：140千克标煤/吨。 | 已通过辽宁省非金属矿工业协会组织的专家论证，项目已建成并投入使用。 | 营口金泓源镁铝陶瓷有限公司
36 | 技术 | 全密闭EHRK轻烧粉生产工艺 | EHRK是电加热回转窑的英文缩写。智能化、数字化控制的全密闭EHRK轻烧粉生产工艺，采用全密闭的电加热回转窑焙烧菱镁石。整条生产线全密闭，全电加热，直接以电流流过电阻产生的热来焙烧菱镁矿石，将菱镁石分解为轻烧氧化镁和二氧化碳。 电加热是极为清洁的热源，加热过程中不会对被加热物产生污染。 电阻加热棒直接烘烤菱镁石，热效率高。生产线中分别设置有升温区、恒温区和降温区，由计算机数字化控制各区间的温度和物料在各区间的停留时间，实现最佳控制，提高MgO粉产品质量。 整个生产过程全密闭，微负压，连续进行。在生产轻烧镁粉的同时，联产出清洁且高纯度的二氧化碳，资源综合利用，环保减排，节能降耗，降本增效。 | 生产1吨轻烧氧化镁，可联产纯度90%以上的二氧化碳1.1吨，综合电耗600kwh/t。 一条用电5000kVA的智能化、数字化控制的全密闭电阻加热轻烧粉连续生产线，平均每小时CO2产量8.8吨，轻烧粉产量8吨。 | 已经完成实验室功能性实验。整个生产过程不增加额外的能耗，减排效果显著。 | 沈阳益富冶炼技术装备有限公司
37 | 技术 | 全密闭ERPF工艺电熔镁生产线 | ERPF是电热回转窑+等离子炉的英文缩写。 将二步法生产大结晶的两个生产工序合并成一条生产线。首先用电热回转窑将菱镁矿石焙烧成轻烧MgO粉，然后直接将热态的轻烧MgO粉投入等离子电弧炉进行电熔。与常规二步法相比，ERPF工艺可以直接利用焙烧MgO粉的高温(600～850℃)余热热量，使得总生产电耗大幅降低。 采用智能化、数字化控制，全自动生产。从上料到冶炼完毕熔坨移出的整个冶炼过程，都由计算机控制，全程自动化。 | 生产过程中产生的二氧化碳全部回收，实现“零碳”排放； 电耗（大结晶电熔镁）：＜2200kwh/t，其中包含回收CO2电耗； 生产1吨大结晶电熔镁，可以回收纯度＞90%的CO2约1.15吨。 | 已完成实验室功能性实验，生产工艺减排增效效果显著。 该工艺已获得发明专利授权 | 沈阳益富冶炼技术装备有限公司
38 | 技术 | 全密闭中空电极直流电熔镁炉 | 该技术核心设备是直流等离子电弧炉。等离子电弧炉的顶电极采用中空石墨电极，既是电极也是粉料入炉的加料管。顶电极下端的电弧是等离子弧，等离子弧温度在4000～5000℃以上，粉末料在此温度下入炉即熔。电弧下熔池温度在2850℃以上，使得熔池内的CaO和SiO2容易迁移，达到熔池内氧化镁富集效果，高品级产品量提高。 单电极无冷区、等离子弧温度高，粉体料从电极中心管路随着等离子弧连续入炉，连续进入电极下端电弧笼罩的熔池内。熔池内，由等离子弧作用力形成的电磁搅拌作用下熔液逐渐向周边扩大，不会产生像交流电弧炉那样的冷区，从而产品质量及产率提高。 采用智能化、数字化控制，全自动生产。从上料到冶炼完毕熔坨移出的整个冶炼过程，都由计算机控制，全程自动化。 | 生产过程中产生的二氧化碳全部回收，实现“零碳”排放； 电耗（普通电熔镁）：＜2400kwh/t，其中包含回收CO2电耗； 生产1吨普通电熔镁，可以回收纯度＞90%的商品CO2约1.1吨。 | 已在小规模的设备上得到验证。整个生产过程不增加额外的能耗，减排效果显著。 该工艺已获得国家发明专利授权。 | 沈阳益富冶炼技术装备有限公司
39 | 技术 | NU5-20型粉体动态煅烧炉 | 本技术通体为反应管式煅烧炉，将物料烘干、预热、煅烧、熟化的全过程为一体。可用各种镁石、浮选矿、浮选尾矿为原料。把矿石破碎成200目，投入立式燃烧室煅烧。配有独特的燃烧器，使用天然气或发生炉煤气做热源，热量直接利用，同时配有余热风助燃，减少消耗。 NU5-20型粉体动态煅烧炉技术水平处于国内外领先地位，能大大提高资源利用率、节约能源、降低污染物排放、清洁生产与促进循环经济发展，且产品质量稳定。 本技术采用PLC全自动化控制，上料、煅烧、冷却全自动化控制，无需用铲车向储料仓内投料。煅烧后成品质量稳定、活性好、烧碱稳定、连续生产。整套生产工艺在封闭系统内完成生产作业。 | 原料适应性：各种镁石、浮选矿、浮选尾矿； 环保指标：颗粒物≤30mg/m³、S02≤50mg/m³、NOx≤100mg/m³； 活性（柠檬酸法）约70s，灼减≤2%， 单位产品综合能耗（CBM97）：≤183千克标煤/吨。 | 本技术已应用于海城耐火材料生产示范建设项目，建设NU5-20型粉体动态煅烧炉一座。生产3年来，运行稳定。 | 辽宁大山炉业有限公司
40 | 技术 | 粒径分级式煅烧轻烧氧化镁多孔内燃室竖窑 | 该技术在原有多孔竖窑基础上进行改造升级所得。窑内设置多个煅烧孔，煅烧均匀，窑内设置多孔内燃室，供热均匀。冷却带设置多个冷却器，回收余热，对原料进行预热。窑体保温性能好，窑炉原料按粒径大小分级烧结，设计竖窑为4大孔和24个小轻烧孔，32个内燃室。入炉原料粒径为10-120mm，其中破碎原料产生的0-10mm粉状物料与烧结过程中欠烧料压制成球后粒径在50mm左右，在该窑炉四室烧结。连续自动加出料，加料出料密封，没有灰尘泄漏。可烧气体燃料、煤粉、液体燃料等。系统采用PLC自动化操作，生产岗位仅需3个操作工。数据联网，该窑炉生产的建材粉活性优于传统窑炉，能够满足各种板式及预制建材的需要。 | 单座竖窑有效容积＞1260m3； 利用系数：0.65t/m3.d； 日产能：≥700t； 工序能耗：≤135千克标煤/吨； 电耗：40kwh/t； 煅烧温度均匀，950-1000℃温度自动控制。 | 该项目主体工程已经在海城建设完成。 | 海城市新亚聚昌矿业有限公司
41 | 技术 | 菱镁矿轻烧专用动态双膛炉 | 炉体自上而下为密闭状态，有利于煤气流合理分布动态焙烧。定量封闭送风，自动上料、布料、出灰，自动控制炉内温度和压力，自动高效冷却热交换并进行热风助燃，烟气集中收集后经脱硫除尘设备达标排放，全面杜绝烟气及粉尘的无组织排放。 原矿石均速通过预热段、“S型”高温气流扰动对原矿石进行动态均匀煅烧段、高效换热助燃利用冷却段（换热助燃风300℃以上），利用重力原理自上而下完成菱镁矿高质高效轻烧，能克服菱镁矿受热粉化造成通风不畅引起的轻烧障碍，实现温度压力的自动控制，实现轻烧热工制度的稳定从而保证轻烧粉质量的稳定。 | 单台套年生产能力：10万吨； 工序能耗：≤125m3/t（按天然气计）； 电耗：≤25kwh/t； 产品指标：活性（滴定法）200-350，灼减≤1%； 环保指标：粉尘≤20mg/m3、S02≤50mg/m3、N0x:≤100mg/m3。 | 属新开发炉型，借鉴混烧立窑、日本地崎立窑相关技术及理念，推广应用前景好。 已获得相关技术专利5项。 | 黄冈市华窑中兴窑炉有限责任公司 黄冈市中洲泰达窑炉有限公司 嘉晨集团有限公司
42 | 技术 | 菱镁粉矿悬浮闪速焙烧工艺技术及装备 | 焙烧工艺特性：采用合格粒度原矿直接焙烧，不使用回转窑，产品活性度可控，采用高度自动化，可实现碳捕集。 针对悬浮窑焙烧菱镁矿粉的工艺技术，解决的关键技术包括：1.原料菱镁矿粉及成品轻烧菱镁矿粉的临界悬浮速度的确定；2.各级悬浮窑的气粉混合流的基础流速的确定；3.单级悬浮窑混合流进出口的温差、压差及固相进出口的温差；4.菱镁矿粉在各温度段的分解速度；5.均化仓的均化时间及均化温度；6.烟气炉的结构形式必须必须满足热负荷调整；7.炉壁内衬耐材结构及新型隔热保温材料的应用；8.工艺系统能耗指标的确定。 | 年生产能力：10-40万吨； 产品指标：灼减≤1%； 单位产品综合能耗：≤158千克标煤/吨； 环保指标：颗粒物≤10mg/m³、SO2≤30mg/m³、NOX≤50mg/m³； 实现二氧化碳捕集。 | 该技术已在水泥行业得到成熟应用。经过改进的技术装备拥有自主知识产权，技术成熟可靠。 已获得相关发明专利。 | 辽宁劲达华杰工程技术有限公司
43 | 技术 | 微波加热高温轻烧炉 | 利用风电离网供电，绿电能源和CCUS技术，进行二氧化碳捕集、回收与利用。无燃料燃烧造成大气污染，解决高能源消耗问题。升温速率高，缩短分解时间，可实现分解时间小于30min。 | 电耗：500-600kwh/t； 产品指标：活性（柠檬酸法）80-120s，灼减2-5%； 投资回报率：30.5%。 | 技术和产品应用在中试结束后，推广工业化生产。 | 辽宁原镁科技有限公司
44 | 技术 | 微波加热高温煅烧装备及金属镁冶炼 | 微波加热金属镁冶炼，铝热还原技术具有国际先进水平。使用矿山剥岩尾矿与矿石粉末混合为原料，采用高网风电新能源微波加热煅烧，兼顾CCUS新技术应用，在微波炉建成后同时启动。由于微波加热对温度控制速率的可选项，可直接形成烧结镁铝尖晶石。也可使用还原渣浸出工艺生产特种氢氧化铝新产品。 | 智能化操作，节能60%； 产品指标：MgO含量可达到99.9%； 金属镁综合能耗280千克标煤/吨； 热效率51%； 生产效率85%。 | 已在海城开展中试。 | 辽宁原镁科技有限公司
45 | 技术 | 全密闭大功率直流电弧炉用导电耐火材料 | 高功率直流电弧炉对比交流电弧炉：石墨电极消耗量减少1/2以上、熔炼单位电能消耗下降3%以上，电弧燃烧稳定，对电网没有干扰，且全程密闭自动化控制，高效节能环保 | 电阻率≤0.35mΩm； 强度≥25Mpa； 抗水化性高、抗氧化性高，使用寿命长。 | 技术已在云南、印尼等数家企业的全密闭大功率直流电弧炉上应用，起弧顺利，电弧稳定，热效益发挥到极致，使用状态高效平稳。 该技术已获得国家发明专利。 | 辽宁中镁控股股份有限公司
46 | 技术 | 基于＂湿法＂原理的干湿结合工艺生产高纯氧化镁 | 在液相状态下，利用碳化技术、电化学原理和溶度积规则。以低品位菱镁矿、浮选尾矿和等外品镁砂为原料，以二氧化碳为碳源，水为介质，建立“气液固”三相反应平衡体系，分级分步形成除铁铝硅和钙先进技术，进一步与低温干法热解技术结合，形成生产高纯氧化镁创新生产线，制造高纯度多功能高端氧化镁材料，具有节能环保显著优势。技术先进性聚焦日本等国外垄断技术，实现工艺优化集成，节能和生产效率显著提高。产品可应用于硅钢制造、核电站器件、电工电子通讯和医药等行业领域。 | 氧化镁产品纯度达到99.95%； 硅、钙、铝三种杂质含量小于0.01%，铁杂质含量0.01-0.005%； 粒径＜50μm； 绝缘阻抗值＞20*105Ω。 | 已于2009年在辽宁企业投产，产品远销德国。目前，技术水平进一步提升，已有3家企业拟共同开发并产业化。 成果“高品质多功能碳酸镁、氧化镁环保节能生产新工艺”获2018年辽宁科技进步二等奖。 已获得发明专利5项。 相应技术2023年通过中国菱镁行业协会鉴定，为国际先进国内领先。 | 辽宁科技大学
47 | 技术 | 低品位菱镁矿免焙烧直接利用关键技术 | 项目采用表面改性技术，可直接处理低品位菱镁矿包括浮选尾矿，级外矿、废弃菱镁矿等。项目技术优势：免焙烧直接利用菱镁矿，节约能源，直接得到纯净二氧化碳，减排并且碳资源回收和利用。技术工艺过程零排放，属绿色工艺。获得授权国家发明专利。项目破解了菱镁矿必须经过焙烧得到轻烧粉再开展镁化工的瓶颈，并且同时获得高纯二氧化碳。是菱镁矿高质量发展转型镁化工的重要专有技术。 初级产品：七水硫酸镁、二氧化碳、硅灰石； 精深加工产品：碳酸镁、氢氧化镁； 高附加值产品：高活性氧化镁、纳米氧化镁、高纯氧化镁（99.9%）、高活性轻质氧化镁； 其他产品：饲料级硫酸镁、肥料级硫酸镁、中微量元素肥、硼镁肥、碱式硫酸镁、碱式碳酸镁、硫氧镁建材等。 | 低品位菱镁矿处理能力为10-30万吨/年； 初级产品CO₂含量98%； 菱镁矿利用率100%； MgO转化率83%。 | 项目以海城企业的低品位菱镁矿、浮选尾矿、废弃菱镁矿等为原料，完成了中试试验，编制了试验报告，形成了工艺过程装备软件包，具备了技术放大、中试转化条件。 已获得专利4项。 相关技术2017年获辽宁省技术发明奖二等奖。 | 沈阳化工大学、辽宁省非金属矿工业协会
48 | 技术 | 轻烧氧化镁多层炉 | 合格粒度原料通过垂直皮带机或提升机等送到窑顶，通过斜溜槽和双闸阀送入窑内。窑内物料由底部出料管进入出料斗，再通过多级水冷螺旋输送机送至成品系统。 技术创新点：1.原料粒度适用范围广，粉料、块料均可煅烧，40mm以下的块粉混合料可直接入炉；2.温度控制精确，每层均布的各支烧嘴供热量均可单独调节；3.燃料适用范围广，可使用低热值煤气；4.系统封闭性好，除尘灰全部回收利用，产品损失小；5.原料含水率适用范围广，含水率可高达50%；6.自动化程度高，可实现全自动操作，工人劳动强度低。 | 单台套年生产能力：10万吨； 燃料：各类液体燃料、气体燃料； 产品指标：MgO含量≥98%，灼减≤1.5； 单位产品综合能耗：≤165千克标煤/吨； 活性（柠檬酸法）＜100s。 | 已通过辽宁省非金属矿工业协会组织的专家论证，已在海城某企业正式运行。 | 中冶焦耐（大连）工程技术有限公司
49 | 技术 | 轻烧氧化镁回转窑 | 合格粒度原料通过斗提机或带式输送机送入竖式预热器。回转窑窑内物料经由篦冷机冷却后，通过链斗输送机送至成品系统。 技术创新点：1.原料适用粒度10-50mm，可煅烧块矿；2.产能大，设备运行稳定，作业率高；3.燃料种类适用范围广，可使用各类液体燃料、气体燃料及煤粉等；4.自动化程度高，可实现全自动操作，工人劳动强度低。 | 年生产能力：10-50万吨 燃料：各类液体燃料、气体燃料、煤粉； 产品指标：MgO含量≥96%，灼减≤2%； 单位产品综合能耗：≤162千克标煤/吨； 活性（柠檬酸法）＜100s。 | 已通过辽宁省非金属矿工业协会组织的专家论证。已在辽南某企业建设600t/d轻烧氧化镁回转窑，可稳定生产轻烧镁产品。 | 中冶焦耐（大连）工程技术有限公司
50 | 技术 | 塔式组合自动化环保竖窑 | 采用斗式提升机作为上料设备，液压PLC自动出料机出料。窑炉环保措施是离线式布袋除尘系统、SCR脱硝系统、SJD干法脱硫系统。节能措施采用末端余热气气换热器和末端余热气水换热器，末端余热气气换热器将自然空气升至100-150℃，换热效率70%，节能12.5%，末端余热气水换热器将水升温至80-100℃，换热水量40吨/日。 窑炉创新特点：混合气体、直烧、连续、主系统全封闭、全自动化，环保、节能、高效、可控度高、投资小、占地少、故障率低、使用寿命长、节省人力、资源利用率高等。 | 单套系统容积396m³； 单台套年生产能力：8-10万吨； 单位产品综合能耗：≤160千克标煤/吨。 | 已通过辽宁省非金属矿工业协会组织的专家论证，已在海城、岫岩企业应用，技术成熟。 | 海城赫源窑炉工程有限公司
51 | 技术 | 包覆蓄热外燃式回转窑年产20万吨镁基新材料及回收16万吨CO₂技术 | 包覆蓄热外燃式回转窑以天然气为燃料，污染物全部达标排放，单机产能20万吨/年以上；经过科学均化后的菱镁尾矿粉体物料不与高温火焰直接接触，分解速率快，单机产量高，同时采用CCUS技术100%捕集回收碳酸镁分解的全部CO₂；100%资源综合利用。低品位菱镁矿（Mg0＞42%即可）烧制高活性（＞70%）的氧化镁粉，产品特别适合高档镁建材应用。回收液化的CO₂达到99.99%的食品级标准。 | 年产轻烧氧化镁20万吨及回收CO₂16万吨，即单机轻烧MgO大于30t/h，CO₂捕集24t/h； 综合能耗＜150千克标煤/吨，单位CO₂电耗＜120kwh/t； 粉尘≤30mg/Nm3，NOx≤50mg/Nm3，SO2零排放； 符合建材用轻烧MgO活性≥70%，液态CO2达到99.99%食品级标准； 余热回收率＞80%； 万元产值综合能耗＜1.35吨标煤； 100%矿山综合利用，菱镁尾矿MgO含量＞42%即可烧制85粉以上成品； 碳酸镁分解CO2100%回收，整线CCUS碳捕集回收率＞80%； 生产线全部采用数字化智能AI系统集中控制。 | 现有年产20万吨标准菱镁煅烧包覆蓄热外燃回转密生产线一条，各项工艺技术参数为实测达标数据。生产的高活性轻烧氧化镁成功应用于北京、广州、上海、江苏、浙江、湖北等多家镁建材防火板、门芯板、隔音板等镁基建材单位。捕集回收的食品级液态CO2应用广泛，目前将在海城建设第二条生产线。 本项目目前拥有自主知识产权5项，实用新型专利技术应用10项，发明专利2项。 | 营口镁源科技有限公司
52 | 产品 | 锆复合电熔镁钙锆砖 | 该产品主要应用于不锈钢精炼炉AOD和GOR炉。采用优质镁砂和电熔镁钙锆砂为主要原料，通过添加钙稳定型氧化锆、超细粉体硅灰和高纯镁砂等增强MgO、CaO结合强度，填充气孔，提高耐压强度、高温抗折强度、体积密度、降低气孔率，有效抑制熔渣的侵蚀与渗透，提高使用寿命。 | 体积密度≥3.15g/cm³，（Si+A+F）≤1.2%，ZrO2≥3%，MgO≥65%，CaO≥30%。 | 该产品已经得到大规模应用，可满足不锈钢及特殊钢冶炼要求的顺产、高效、洁净化发展需求，具有高性价比和高炉龄寿命优势。 | 辽宁中镁控股股份有限公司
53 | 产品 | 镁铝尖晶石砖 | 镁铝尖晶石砖具有弹性模量好，蠕变低，热震性优良等优点，其为高效、环保节能型产品，属国际同类一流产品，具有强大的市场竞争力。镁铝尖晶石采用高纯低硅镁砂及合成镁铝尖晶石砂作主要原料，经合适的原料制备工艺，先进合理的颗料级配比，自动化的成型方法，可靠的热工制度经高温烧制而成。其采用合理配比及粒度组成，加入性能优良的结合剂经强制混练设备精混而成泥料，有利于制品基质中形成晶体均匀分布，也可增加泥料的可塑性，使砖坯体积密度合理稳定可靠，气孔率降低，改善提高其高温使用性能。 | MgO≥85%； Al2O3≥7%； 体积密度≥2.90g/cm³； 显气孔率（%）：14—16.2； 弹性模量（E-Mod）：20—34。 | 该产品为技术成熟产品，已应用于国内外各钢铁企业，使用效果得到认可。 | 大石桥市金龙耐火材料有限公司
54 | 产品 | 镁铝碳砖 | 镁铝碳砖产品广泛用于冶金行业钢包工作衬，其具有良好的热震稳定性、耐浸蚀性及保温性能。镁铝碳砖采用电熔镁砂刚玉或矾土及鳞片石墨为主原料，添加适量的添加剂改善其使用性能，并以酚醛树脂为结合剂经过高压成型后再经热处理制成。该产品在保持镁碳砖抗侵蚀能力强的性能外又可以缓解其膨胀特性，能有效改善使用过程中的纵裂现象，适合使用在钢包渣线与包壁之间过渡位置，可有效避免之间出现落差，提高钢包使用寿命 。 | 参照镁铝碳砖行业标准“YB/T165-2018”。 | 该产品技术成熟，技术性能水平处于国际先进、国内领先水平，该产品已广泛应用于国内外各钢铁企业，使用效果得到认可。 | 大石桥市金龙耐火材料有限公司
55 | 产品 | 环保型转炉大面修补料 | 该产品不含沥青，采用环保型液体结合剂，以电熔镁砂为主要原料，采用科学的粒级配比，添加适量烧结剂、流化剂等外加剂。不含碳及低熔点物质，流动性好，采用湿式自流浇注方式，烧结过程无毒无烟气，烧结时间缩短50%以上，具有很好的高温铺展性能，高温烧结后形成陶瓷结合，结构致密，抗氧化耐冲刷，安全环保，使用寿命延长2-3倍。 | 使用寿命≥60炉； MgO≥82%，MgO+SiO2+Al2O3≥89%； 耐压强度（1450℃×3h）≥22MPa，抗折强度（1450℃×3h）≥7MPa。 | 该产品已经在河北、吉林企业中应用，使用效果好，烧结时间短，加快了转炉的补炉节奏。 | 营口东邦环保科技股份有限公司
56 | 产品 | 活性氧化镁 | 活性氧化镁以优质菱镁矿为基材，通过前沿的分散快速与低温煅烧技术精制而成。其独特性在于微观结构，表现为不规则颗粒、片状晶体或接近球形的颗粒形态，这种结构赋予其相较于普通氧化镁更为优异的物理化学反应性能。本品呈现精细化、功能化、专用化等特性，活性水平适中，广泛适用于多种应用场景。此外，产品的纯度、粒度、堆密度及白度等关键指标均可根据客户需求进行定制化生产，以满足不同行业对高质量活性氧化镁的特定要求。 | 年生产能力：5万吨； 产品指标：MgO≥90.0%；CaO≤1.5%；盐酸不溶物≤0.2%；筛余物150μm≤0.1%；Fe2O3≤0.2%；灼烧失量≤7.5%；氯化物≤0.2%；活性（柠檬酸法）1-5min。 | 产品广泛应用于工业、农业、环保等领域，可作为塑料、油漆、橡胶、陶瓷、油品的添加剂与助剂，饲料添加剂和肥料原料，脱硫剂，还可除重金属、中和工业废酸、处理污水锅炉水及废液、过滤悬浮液、处理造纸废液等。 已获得授权实用新型专利1项。 | 营口菱镁化工集团有限公司
57 | 产品 | 饲料添加剂硫酸镁 | 饲料添加剂硫酸镁以低品位菱镁矿为原料，经过化学合成、除杂过滤、结晶、离心分离等提纯工艺过程，产品重金属含量低、纯度高。产品含有镁和硫两种营养元素，充足的镁、硫营养元素供给能够促进动物生长、提高促进动物生长，提高动物产奶量与产肉量，改善动物肉质、奶质，促进水产动物的骨骼发育等。 产品无结块、分散性好，便于与其他饲料原料均匀混合使用。此外，该产品还确保了动物饲喂的安全性，赢得了用户的广泛认可与好评。 | 年生产能力：2万吨； 产品主要技术指标：MgO≥28.0%、Mg≥16.5%。 | 产品具备低重金属含量与高纯度的特点，广泛适用于反刍动物、水产类及多种家禽等养殖动物，展现出广泛的适用性。 已获得授权实用新型专利3项。 | 营口菱镁化工集团有限公司
58 | 产品 | 含镁中量元素肥料 | 该产品是以低品位菱镁矿为主要原料，经过化学转化与合成，主要成分为硫酸镁。镁是植物体内叶绿素重要核心元素，参与叶绿体内同化反应促进糖类的合成，也是多种酶的活化剂，可促进蛋白质和脂肪的合成。含镁中量元素肥料同时含有水溶性镁和枸溶性镁两种形态，兼具速效及缓效功能，能够满足作物整个生长周期对镁养分元素的需求，可有效补充镁元素，提高作物产量与品质。 | 年生产能力：30万吨； 产品主要技术指标：MgO≥27.0%、Mg≥16.0%。 | 该产品已实现工业化生产，产品销往国外60多个国家和地区，在国内外都有较高市场占有率，产品应用性能良好。 获得授权发明专利3项、实用新型专利5项。 | 营口菱镁化工集团有限公司
59 | 产品 | 饲料添加剂氧化镁 | 由菱镁矿煅烧后，经过热选、磁选除杂等物理、化学工艺过程，有效提高产品的安全性。饲料添加剂氧化镁属于矿物营养元素类，是反刍动物的首选饲料添加剂，属于碱化剂，可提高瘤胃pH值，提高乳腺对血代谢物的摄取，提高乳脂率。 产品已通过辽宁省兽药饲料畜产品安全检测中心检验。产品具有含量稳定、营养均衡等特点，保证反刍动物喂养安全性。 | 年生产能力：5万吨； 产品主要技术指标：MgO≥96.5%、Mg≥57.9%。 | 与国内外同类产品相比，提高产品吸收率5-15%。市场占有率达20%以上。 已获得授权发明专利2项，获得授权实用新型专利4项。 | 营口菱镁化工集团有限公司
60 | 产品 | 混合型饲料添加剂氧化镁 | 该产品以饲料添加剂氧化镁为主料，与载体精确配比混合而成。混合型饲料添加剂氧化镁核心功能在于调节动物体内酸碱平衡，优化消化环境，促进营养物质的吸收与代谢。其能有效中和胃酸，缓解胃肠道所受刺激与潜在损伤。同时，该添加剂还助力增强胃肠道蠕动，促进排泄顺畅，进而提升动物食欲，优化消化吸收效率，最终提高饲料的整体利用率，为动物健康成长提供有力支持。 | 年生产能力：5万吨； 产品主要技术指标：Mg≥42%，As≤10mg/kg，Pb≤10mg/kg。 | 该产品作为镁的矿物元素饲料添加剂，具有良好的配伍性及安全性，同时可提高饲料添加剂利用率5-15%，在畜禽饲料中已得到广泛认可和应用。 获得授权实用新型专利4项。 | 营口菱镁化工集团有限公司
61 | 产品 | 耐高温防火电缆用氧化镁粉 | 该产品具有高绝缘性、低吸潮率、耐高温的优点。严格去除氧化镁中具有磁性的杂质，降低氧化镁的挥发份和水份，提高氧化镁的常态和热态绝缘性和抗击穿性；调整氧化镁粒度配比，使电缆在相应的拉力作用下不会出现断裂现象。 | MgO≥93%； 温度25℃、湿度80%RH时，抗击穿能力最大可达到2800V； 电缆过载后最高正常工作温度可达300℃，短期可在接近铜的熔点温度1083℃下继续运作3小时。 | 该产品已经在电缆企业中得到应用。 | 大石桥市美尔镁制品有限公司
62 | 产品 | 电工级氧化镁粉 | 电工级氧化镁粉作为电热管的填充材料，是利用氧化镁导热不导电、高绝缘、均匀的填充性等优良性能。主要分为高温中温和低温氧化镁粉。根据用途不同在密度、流速、粒度、电气性能等方面指标要求不同。高温电工级氧化镁粉是将电熔氧化镁经过分级、破碎、磁选后经过1200℃高温处理，再加入有助于提高产品性能的添加剂、改性剂生产的产品。 | 使用温度：高温电工级氧化镁＞900℃，中高温电工级氧化镁800-900℃，中温电工级氧化镁400-750℃，低温电工级氧化镁＜400℃。 | 该产品已经在行业中得到广泛应用。 | 大石桥市美尔镁制品有限公司
63 | 产品 | 电陶炉用高温氧化镁 | 陶瓷加热是电磁加热的替代技术，电陶炉用高温氧化镁粉是陶瓷加热技术的关键原材料，采用电熔氧化镁经加工改性后制成。电陶炉用高温氧化镁利用氧化镁的高导热不导电的特点，覆盖发热片表面或者直接预埋发热片，是一种变革性的的加热方式。 | MgO≥98%； 耐受温度：800-1200℃； 结晶水等有机杂质含量：0； 吸湿率＜0.08%； 磁性物含量降低至原含量的20%以下；碳、硫含量降低至原含量的10%以下。 | 该产品已批量投产，并应用于电陶炉中。 | 辽宁嘉顺科技有限公司
64 | 产品 | 改性微纳米镁系阻燃材料 | 采用非金属矿高效、超细化处理技术对天然水镁石进行细化加工，制得亚微氢氧化镁，粒度范围在0.05-0.5μm；而后采用无机粉体连续活化的表面改性技术对氢氧化镁进行改性处理，最后通过熔融共混技术，利用专有设备进行混合和深加工。经过改性处理后的微纳米氢氧化镁阻燃剂具有阻燃、消烟、阻滴、填充等特殊阻燃功能。 因粒径小、易分散、添充量大，显著提高了填充物的氧指数，提高产品的阻燃性能，被广泛应用于电线电缆、热缩材料、胶管胶带、铝塑防火板等行业。 | 产品吸油值29-31； 活性达到99.01%； 填充率最高可达83%， 阻燃等级分别达到美国UL940V0级标准、国内A2级阻燃标准； 拉伸强度（电线电缆）＞14MPa； 断裂伸长率（电线电缆）：450%+。 | 该产品已在江苏、浙江、山东等地企业得到应用。 | 大连亚泰科技新材料股份有限公司
65 | 产品 | 混合型饲料添加剂硫酸镁 | 该产品以饲料添加剂硫酸镁为核心成分，严格依照科学比例与载体材料进行混合制备。此混合型饲料添加剂不仅确保了动物生长所必需的镁与硫营养元素的均衡供给，还可通过载体的调配，实现多种营养成分的协同添加，全面提升了饲料的营养价值与功能特性，为养殖业提供更加高效、经济的饲料解决方案。 该产品作为饲料中矿物元素镁的补充剂，具有良好的稳定性。 | 年生产能力：5万吨； 产品主要技术指标： Mg≥9%，As≤2mg/kg，Pb≤2mg/kg。 | 已广泛应用于反刍动物、水产类及其它家禽等，可改善动物的消化吸收能力和免疫力，提高健康水平，深受饲料行业用户的青睐。 获得授权实用新型专利5项。 | 营口菱镁化工集团有限公司
66 | 产品 | 高速公路桥梁水泥混凝土用调控型磷酸镁修补砂浆系列产品 | 该产品主要由磷酸镁水泥、耐久性调节剂、细集料组成。利用磷酸镁水泥酸碱反应可获得较高的早期强度，通过耐久性调节剂改变磷酸镁水泥化学反应产物组成，提高磷酸镁水泥砂浆的力学性能和耐久性。本产品具有反应速率可调节、早强、高粘结强度、收缩变形小、耐盐冻腐蚀性能优良等特点。可以根据工程需求配制成超早强型、超薄型、负温型、超高强型等系列产品。本产品的耐久年限至少提高3年以上，可以综合节省养护成本20%以上。产品力学性能满足2-4h快速开放交通要求，极大缩短施工封闭时间，降低因高速公路施工时间长安全隐患大的风险。延长维修结构的使用寿命，避免反复维修造成的综合养护成本增加问题。 | 可调控凝结时间25-40min,2h抗压强度≥20MPa,28d≥60MPa； 抗冻等级F200，单边盐冻剥落量＜1.0kg/m2，干缩率≤0.02%。 | 该产品已广泛应用于公路、机场道面、市政工程水泥混凝土病害的快速修补。在辽宁省高速公路路面维修工程应用1000余吨，维修高速公路桥梁百余座。 | 辽宁省交通规划设计院有限责任公司
67 | 产品 | 特种钢冶炼用新型碱性滑板 | 随着我国钙处理钢、高氧钢、高锰钢等特种钢及低碳洁净钢冶炼技术的迅速发展，对滑板的使用提出更加苛刻的要求。碱性耐材具有不污染钢液、耐火度高、抗碱性熔渣侵蚀能力强的特点。新型碱性滑板生产成本低，可替代目前特钢冶炼过程中使用的铝锆碳质滑板。产品具有较强抗高含量FeO渣侵蚀能力，良好热震稳定性能，烧成温度低，生产成本低。 主要应用于特种钢冶炼，具有优良的高温性能的同时，能够实现滑动水口生产成本的合理降低和控制。 | 体密≥3.10g/cm³； 显气孔率＜6.5%； 常温耐压强度＞130MPa； 抗渣侵蚀率＜11%（1650℃×3h）； 氧化层厚度＜1.5mm（1500℃×3h）； 热震稳定性5次（1100℃，水冷）。 | 已完成中试试验，取得良好效果，正在推广中。 | 辽宁科技大学
68 | 产品 | 二次造孔法生产镁质隔热耐火材料 | 该产品进一步提高镁质隔热耐火材料性能。以发泡法生产镁质轻质骨料，以镁质轻质骨料为原料，加入预处理后的造孔剂，再生产隔热耐火材料，此种方法生产的隔热耐火材料导热系数低，强度高。 | 显气孔率：55% 体积密度：1.8g/cm³； 耐压强度：16MPa； 350℃导热系数：0.352W/m•k。 | 该产品正在进行中试，正在推广中。 | 辽宁科技大学
69 | 产品 | 镁基防火板 | 采用轻烧氧化镁、硫酸镁和水为主要原料，经过合理配制和使用复合改性剂改性，以中碱玻璃纤维网格布为增强骨架，以轻质材料为填料，经机械加工而制成。产品具有防火等级高、不返潮不返卤、绿色环保、吸声、防震、防虫、平整度高、不腐蚀金属、表面着色性好，装修方便等优点。可作为轻质墙板，吊顶板，防火板，洁净板，包装箱等使用，可替代木质胶合板做墙裙，窗板、门板，家具等室内装饰用具，可加工成各种类型的装饰板，与保温材料制成复合保温板材。目前，镁基防火板技术成熟，主要替代国内外防火石膏板、硅酸钙板等防火产品。 | 防火A1级，防火极限时间达到2-4小时； 不返潮不返卤：氯离子含量＜0.3%； 无毒无味无污染：甲醛释放量为0； 轻质高强：抗折强度14-40MPa； 经济指标：成本28-120元/片。 | 广泛应用于电力、石化、冶金、通讯、建筑等行业。该技术成熟，主要替代国内外防火石膏板、硅酸钙板等防火产品，是发展绿色装配式建筑产业主要配套板材材料。 | 辽宁科技大学
70 | 产品 | 低成本磷酸镁快速修补材料 | 该产品作为极端条件、地下耐蚀等特殊场合的快速修补材料，在零下20℃、1.5h强度可达30MPa以上，冬季抢修路面，狭小裂缝，1.5h可恢复通车；大面积施工1.5-2h可恢复通车。该产品利用低品位菱镁矿、低温烧结镁砂作为修补材料的主要原料，产品具有凝结硬化快且可控，单位小时强度高、体积稳定性好、耐久性好、耐各种酸碱盐类腐蚀、养护简单且环保等特性。成本低、流动性好，易施工。 | 凝结时间：初凝时间可以满足在5-30min内可调；流动度180mm； 抗压强度：1.5h≥30MPa、3d≥40MPa、28d≥45MPa； 抗折强度：1.5h≥3MPa、3d≥6MPa、28d≥6.5MPa；1d粘结强度＞1MPa； 干缩率：28d＜0.05%； 耐磨性：＜3.0kg/m2。 | 产品已经完成中试，进入工业化生产阶段。适用于高速公路、飞机跑道、市政主干道的快速修补以及建筑材料、建筑装饰制品的胶凝材料，补牙材料、特种模具、放射性物质固化、3D打印材料等方面。 | 辽宁科技大学
71 | 产品 | 水化硅酸镁基防静电自流平水泥地面 | 该产品是以轻烧氧化镁粉、工业硅灰、水、矿物纤维、石墨粉、加固材料为主要原料，通过化学作用、分子间颗粒级配制备成硅酸镁体系胶凝材料，主要水化产物为水化硅酸镁凝胶（M-S-H），是体系强度的主要来源。该技术利用具有低电阻特性的纤维及骨料与水化硅酸镁水泥复合制备出电阻率在105-109Ω之间防静电自流平地面，可广泛应用于各类机房、实验室、中央控制室及其它有防静电要求的场所。产品流动性好，易施工。 | 导电性能： 表面电阻106-109Ω，体电阻系数107-1010Ω/cm； 耐火性能：不小于1100℃； 耐磨性：4级/6000转； 耐极冷极热性：-15℃－-105℃，经10次急冷热循环不出现明显裂纹； 断裂模数：最小值不小于27MPa，流动度大于180mm； 主要经济指标：成本15-20元/m2。 | 已经完成中试，拟工业化生产。该产品耐磨性好，碱度低、寿命长，施工便利，可用作计算机室地板、工业化厂房地板、精密仪器实验室等防静电板，具有很好的应用前景。 | 辽宁科技大学
72 | 技术 | 菱镁剥岩尾矿协同钢渣制备镁质生态防火板技术 | 本技术生产的镁质生态防火板是利用菱镁剥岩尾矿（MgO≤41%）低温焙烧的轻烧氧化镁、硫酸镁、钢渣为主要原料，结合CO2养护技术制备而成。产品具有防火A1级、无毒无味、轻质高强、无返潮返卤等优点，各项性能指标符合GB/T 33544-2017《玻镁平板》标准。 节能技术原理：利用剥岩尾矿低温焙烧技术，捕集CO2废气，钢渣和CO2废气经过碳酸化反应可以制备出性能优良的建材制品，既解决了钢渣遇水膨胀安定性难题，同时实现固废、气废等废弃资源的综合利用，节能减排，降低生产成本。 | 防火性能：A1级； 密度≥1.2g/cm3； 28d抗折强度20-40MPa； 含水率＜8%、吸水率＜15%、干缩率≤0.3%、湿涨率＜0.4%、软化系数＞90%、无返潮返卤、无毒无味等。 | 拟建设工程：建设砂光板、无纺布板生产线各一条，年产镁质生态防火板800万m2。 本技术生产的镁质生态防火板可替代木质胶合板、石膏板和硅酸钙板，做墙裙、窗板、门板、办公、家具等室内装饰板。未来应用前景广阔。 该技术获发明专利2项，实用新型专利2项。 | 辽宁科大中驰镁建材科技有限公司
73 | 产品 | 镁质高绝缘性道钉锚固剂 | 镁质高绝缘性道钉锚固剂是一种用于铁路道钉锚固的高性能材料，主要成分为镁质新材料。其原理是通过化学反应在道钉和轨枕之间形成高强度的绝缘连接层，确保道钉的稳固性和轨道电气系统的安全性。该产品具有高绝缘性、高强度、耐久性和快速固化的特点，能够有效防止电流泄漏，保障铁路电气系统的稳定运行。随着电气化铁路的发展，该技术已广泛应用于国内市场，表现出优异的性能，技术成熟，具有良好的市场前景。国际市场潜力巨大。 | 电阻率＞10⁶ Ω·cm 生产能耗比传统水泥基材料低30%； 固化时间短至15分钟，适合快速施工； 产品质量稳定，抗压强度＞40 MPa； 耐久性好，耐腐蚀，适应多种极端环境，确保产品在不同条件下的优异表现。 | 自2020年起在国内多条电气化铁路中广泛应用，覆盖高铁和城市轨道交通项目。应用对象包括铁路道钉锚固和轨枕固定，规模达数百公里，效果显著，表现出优异的电绝缘性和长期耐久性，显著减少电流泄漏风险。典型案例如京沪高铁、广州地铁项目，使用后道钉系统运行稳定、维护成本降低。其应用前景广阔，适应于全球电气化铁路及城市轨道交通系统，推广价值高，能够提升轨道交通的安全性和可靠性。获得发明专利2项。 | 辽宁科大中驰镁建材科技有限公司
74 | 产品 | 水化硅酸镁基电磁吸波复合材料 | 在电磁污染日益严重的今天，水泥基吸波材料在日常建筑领域内有着十分广泛的应用前景。在水泥材料中加入具有高导电性的掺杂剂进行改性，可以实现对电磁辐射的屏蔽和吸收。水化硅酸镁水泥具有较低的介电常数，具有天然的吸波优势，可以通过单掺或复掺多种吸波剂制成具有吸波性能的水化硅酸镁基电磁吸波复合材料。与同类产品相比较，其有效吸波宽度提高15%以上。 水化硅酸镁水泥具备低碳环保、低pH、高表面光泽度和优异力学性能等优点，是新型的负碳胶凝建筑材料。其组成原料为高活性的轻烧氧化镁与二氧化硅微粉。 本产品的介电常数实部低于普硅水泥，在同等吸波剂掺量下的电磁波阻抗匹配明显优于普硅水泥，实际有效吸波宽度较普硅水泥有较大提升，能改善设备电磁干扰的问题。 | 在2-18GHz范围内，10mm厚度时，有效吸波宽度（＞-10dB）提高32.34%； 20mm厚度时，有效吸波宽度提高14.93%；30mm厚度时，有效吸波宽度提高6.97%。 制备工艺简单、设备及场地投入小。 | 在电子设备、军工、航空航天等领域都有广泛的应用，同时可以拓宽高活性氧化镁的应用领域。 获得发明专利1项。 | 辽宁科大中驰镁建材科技有限公司
75 | 产品 | 复相镁基陶瓷 | 该产品基于采用多场耦合加热技术，添加MO (M=Zr、Ti、Y、La、Ba、Sr）和菱镁矿原料中氧化物进行物相重构，将材料中低熔点相转化为高熔点相，促进材料烧结致密化；同时针对菱镁矿原料中容易劣化高温性能的硅及铝元素，采用熔盐辅助复合热还原氮化反应技术，协同实现镁、铝、硅、氮元素的物相重构，转化合成MgO-MgSiN2原料，进而制备氧化镁基耐高温复合材料。有效提升镁基材料的抗渣侵蚀、热震损伤及氧化烧蚀等服役行为。产品拥有完整且成熟的制备工艺，性能稳定，相比于致密烧结和电熔镁砂，在成本、生产能耗、应用性能等方面具有显著优势。 所制备的MgO-MgSiN2原料纯度较高，利用其制备的免烧镁碳耐火材料相比于传统的镁碳耐火材料在机械性能上提高了10%，抗氧化性提高45%，抗侵蚀性提高40%。可有效提高低品位菱镁矿的高附加值利用，并且生产成本更低。 | 产品MgO-MgSiN2中MgO的含量为50-53 wt%，MgSiN2含量为45-48 wt%，SiO2的含量低于1 wt%，CaO的含量低于1 wt%。 | 产品目前已完成实验室制备与测试，各项性能指标达到要求，稳定性好。可广泛应用于高温耐火材料应用部位，如转炉、电炉、钢包等镁基耐火材料，以及高韧性高导热材料，如陶瓷电子封装材料等，具备良好的市场竞争优势和应用前景。 | 武汉科技大学
76 | 产品 | 无卤木塑复合材料 | 该产品以聚乙烯、木质纤维和低品位菱镁矿为主要原料，添加无卤阻燃剂，经“二步法挤出”生产工艺成型，具有阻燃、加工性能好、尺寸稳定性高、防水防潮等特点。生产过程环保，实现了资源节约综合利用。 | 弯曲破坏载荷：4040N，常温落球冲击：3.5mm； 密度：1.307g/m³； 吸水率：2.69%； 低温落锤冲击：-10℃无裂纹； 抗冻融：弯曲破坏载荷保留率98.9%； 老化性能：弯曲破坏载荷保留率85.6%； 燃烧性能：B1（B-s1,t1）。 | 该产品已进入实质性生产阶段，在省内大部分地区展开应用推广。 | 辽宁精华新材料股份有限公司
77 | 产品 | 高性能环保微/纳米无卤阻燃剂 | 攻克天然矿粉表面功能化制备高阻燃性氢氧化镁/水菱镁复合阻燃剂（阻燃剂-I）关键技术、天然矿粉表面分子设计制备高亲油性/高填充性氢氧化镁/滑石复合阻燃剂（阻燃剂-II）关键技术。通过天然矿粉体表面的纳米工程化设计制备低烟及抗老化氢氧化镁复合阻燃剂（阻燃剂-III）的关键技术，开发高效绿色微/纳米阻燃剂等新产品7个，解决了天然矿粉表面功能化及天然矿粉体表面的纳米工程化设计难题，实现制备高性能阻燃剂的应用技术。 | 白度≥96%； 氧指数≥36%； 粒度＜10μm。 | 产品已经工业化生产，应用于电线电缆、家电及3C行业、汽车、建筑、电器开关、胶黏剂及航空等企业。 | 辽宁精华新材料股份有限公司
78 | 产品 | 镁制碳纤维基防火板 | 该产品具有有机板和无机板的双重优点，采用高活性氧化镁、饱和硫酸镁溶液、硫氧镁改性剂为主体原料，添加硅藻泥等功能性填料，以短切碳纤维作增强材料而制成的大幅面薄板。这种板材既有木质类有机板的轻质和再加工性能，又具有无机板材的防火性能和无毒无味、不霉不腐、使用寿命长等优点。此外该产品中不含甲醛、石棉、苯、氨等有害成份，无有害辐射，是中国菱镁行业协会及国家建筑装修协会重点推荐的绿色环保建材。该产品厚度为3mm，每平方米重量3公斤左右，轻质便于施工，室外试验至今已经15年，产品各方面性能依旧，可用于建筑墙体装饰、防火隔断、曲面防火装饰、影院剧场防火隔音等领域。 | 燃烧等级：A1级； 耐火极限≥1.5小时； 甲醛释放量≤0.1mg/L； 含水率＜10%； 游离氯离子含量＜0.1%； 抗折强度≥40MPa。 | 产品已广泛应用于家庭、办公、商场等场所的装修装饰。 | 海城市大德广消防门业材料有限公司
79 | 产品 | 硫氧镁免拆建筑模板 | 该产品以新型硫氧镁水泥、高强纤维材料、专用外加剂为主要原料，经高温热压养护等特殊工艺加工而成。产品具有高强、高耐火、高耐蚀、高耐久度等特点。主要用于混凝土建筑组模，室内装修、吊顶、隔墙等。具有“呼吸功能”、二次加工性能好，可做任何表面处理及深加工。结构稳定可靠，在室内条件下最少十五年以上不松散、不变软、表面不脱落、不返卤、不返潮、不变色、不返霜粒。产品性能稳定，主要用于建筑中替代传统模板，可直接作为建筑墙体部分保留，也可以在表面进行装饰装修。产品各项环保指标、性能均达到或超过国家标准，无毒、无味、无放射和有害物质。在任何条件下不返出任何结晶盐颗粒。 | 产品符GB/T33544-2017标准。 软化系数＞90%； 抗折强度≥40MPa； 氯离子含量＜0.1%； 燃烧性能：A1级； 耐火极限1.5-4小时。 | 产品广泛应用于隧道、集成房屋等建筑组模及室内装修，在国外应用于外墙的实际案例已有10余年， | 海城市大德广消防门业材料有限公司
80 | 产品 | 氧化镁多功能防火板系列产品 | 以氧化镁为主要原材料，以硫酸镁为胶凝剂，及辅助掺料经胶凝反应而成。该系列产品具有防火、装饰、防爆、绿色、环保、抗折、坚固等特性的菱镁建材制品。产品具有无甲醛、绿色环保、抗菌防霉、防火、防爆等优质特性。现已经全面通过9001三体系认证，并通过了美国天祥检测机构的认证，并于2024年通过了国家绿色建材认证。产品被广泛应用于绿色环保装饰领域、防火领域、防爆领域、抗菌领域、防辐射领域，绿色环保深受国外市场欢迎。 | 燃烧等级：A1级； 耐火极限≥1.5小时； 甲醛释放量≤0.1mg/L； 含水率＜10%； 游离氯离子含量＜0.1%； 抗折强度≥40MPa。 | 装饰板材系列产品主要应用于酒店、商场、学校、医院等重要防火、环保、零甲醛要求的建筑内外墙体的装饰装修领域；外墙板系列产品主要应用于集成化房屋墙体，隧道墙体板，预制围挡等要求密度低、防火性能好、强度高的其他建筑领域。 | 海城市大德广消防门业材料有限公司
81 | 产品 | 热固复合聚苯乙烯泡沫阻燃保温板 | 该产品的反应机理是通过化学反应吸收火灾中的热量，即通常伴随着化学键结合水的释出，大量热量被吸收带走，达到阻燃的目的。该产品是一种用氧化镁和硫酸镁溶液固化的无毒的环境友好的吸热型防火材料，高温下具有吸热冷却和隔热屏障的功效，且固化后能够提高型材结构整体机械强度，固化时间短，各项性能均优于同为A级材料的岩棉。该产品是理想的外墙保温材料，安装施工简便，性价比高。在使用过程中无污染，无排放，无毒，满足环保要求。 该产品可广泛应用于建筑（内外墙、门、地板、天花板、楼顶、隔墙、防火门等）、冷藏冷冻（冰箱、冰柜、冷藏箱、冷库、医用恒温箱、血库、药箱、冷藏集装箱等）、汽车、动车组、航空航天等领域。 | 低容重，低导热系数（0.040-0.042 W/(m·k)）； 密度：128 kg/m³； 抗压强度：0.16 MPa； 垂直于板面方向的抗拉强度：0.14 MPa； 体积吸水率：7%； 软化系数：0.8； 干燥收缩率：0.3%； 抗折强度：0.22 MPa； 燃烧性能等级：A2； 燃烧热值试验：PCS=2.9MJ/kg； 单体燃烧试验：FIGRA0.2MJ=31W/s，THR600s=2.5MJ；SMOGRA=4m2/s2；TSP600s=60。 | 该产品已经在万科、中海、碧桂圆等企业房地产项目中得到应用。 | 辽宁超强防火保温科技有限公司
82 | 产品 | A级不燃保温防火板 | 核心技术是自主研发的专用于保温材料的吸热隔热型助剂。此种吸热型防火材料的反应机理是通过化学反应吸收火灾中的热量，即通常伴随着化学键结合水的释出，大量热量被吸收带走，达到阻燃的目的。此种防火材料是一种用水固化的无毒的环境友好的吸热型防火材料，高温下具有吸热冷却和隔热屏障的功效，且固化后能够提高型材结构的整体机械强度，固化时间短。各项性能均优于同为A级材料的岩棉。 | 导热系数：0.042-0.044 W/m·K； 燃烧等级：A级； 在使用过程中无污染，无排放，无毒。 | 产品应用建筑外保温系统，已超2000万平，效果良好。可广泛应用于建筑、冷藏冷冻、军事、交通及其他领域。 获得2020年“全国建设行业科技成果推广项目”证书。 | 辽宁超强防火保温科技有限公司
83 | 产品 | 氟化镁 | 该产品是以轻烧氧化镁（MgO≥98%）或金属镁为原料，与氟化氢或氟化铵按比例反应制得氟化镁粉末，经洗涤、干燥、煅烧后得到氟化镁（MgF2）。该产品通过特殊工艺去除镁盐中的可溶性微量金属杂质，产品纯度可用于生产红外窗口、光学镀膜等领域先进材料。 该产品主要应用于镀膜材料生产，是优异的红外、紫外探测器窗口材料，在光学透镜、红外制导、光刻机、光纤、激光器、有机电致发光器件等领域有着重要应用。 | 氟化镁产品纯度达到99%以上，以此生产的氟化镁镀膜材料纯度可以达到99.95%。 | 技术稳定，已占领国内51%的市场，以此加工生产的光变防伪材料产品出口国外，被客户认可并占重要份额。 | 营口市荣兴达科技实业股份有限公司
84 | 产品 | 氟化镁光学玻璃及下游高端光学镜头器件 | 该产品是以轻烧氧化镁（MgO≥98%）或金属镁为原料制备的氟化镁制作的光学玻璃，可用于安防、高端镜头、手机摄像、色散还原场景（如激光电视、投影仪等）、显微镜、枪瞄等领域。此外，还可用于医学杀菌、食品保鲜、空气杀菌、物品消毒（碗筷、瓶盖、食物、螨虫灯）、光解催化、表面活化及清洁、去除异味、水杀菌消毒等领域。 | 阿贝数≥101（目前市场95），具有较宽的透光范围（0.25-8μm）、较低的密度和折光率，理论损耗值（10-3dB/km）。 | 该产品已应用于国内军用和民用领域，在国内外市场具有很强的竞争力。产品市场规模巨大，前景广阔。 | 营口市荣兴达科技实业股份有限公司
85 | 产品 | 玻璃窑用高性能镁砖 | 该产品以高纯烧结镁砂为主要原材料，氧化镁含量95%以上，用于大型玻璃窑蓄热室进行换热，是大型浮法玻璃熔窑和光伏玻璃熔窑蓄热室格子体的关键材料，对于玻璃工业的窑炉长寿、节能降耗起到至关重要的作用。 | MgO：95-97.5wt%； 体积密度：2.95-3.03g/cm³； 耐压强度：60-90Mpa 荷软（0.2Mpa,T0.6）：1650-1700℃。 | 该产品已经实现产业化生产，不但在国内大型玻璃工业广泛使用，而且出口到国外知名大型玻璃企业玻璃窑使用，具有良好的推广应用前景。 | 大石桥市中建镁砖有限公司
86 | 产品 | 镁基阻燃剂 | 该产品以菱镁矿或水镁矿为原料，通过液相反应，制备出能提高材料力学性能的针状镁质阻燃剂。该种阻燃剂可以作为聚磷酸铵、二乙基次磷酸铝等阻燃剂的协效剂使用，能有效提高阻燃效率和材料的力学性能。产品的工业化设备开发、工艺路线等相关技术成熟，是生产高端镁质阻燃产品的新方法。 | 白度≥97%； 外观为针状或者晶须状； 长径比＞5。 | 该产品正在试验推广中。由于该种阻燃剂具有增强效果，使得阻燃剂在功能化方面有所加强。因此，具有良好的应用前景。 | 沈阳工业大学
87 | 产品 | 核电级氧化镁 | 方法原理：开发一种核电站电加热器用核电级氧化镁，利用高温熔融环境中氧化镁晶体制备的杂质迁移行为与精细纯化调控提高镁含量，去除其他元素杂质；利用研磨方式对氧化镁粉体分别进行颗粒整形，开展球磨氧化镁粉体颗粒整形、高速气流冲击球形化和球磨与高速气流混合技术研究开发，提升氧化镁粉体导热性和流动性。通过级配、复配、调质，获得核电级氧化镁。 产品组分：高纯氧化镁、无机耐高温/高导热材料。 功能：电气性能绝缘性能优越，抗氧化能力强。 生产技术成熟：已经试产。 产品销量：实现国产零突破。 技术水平：达到国际先进，部分指标国内领先。 产品应用领域为核电站加湿器、风道加热器、稳压器等设备大量应用电加热元件。 前景推广价值：实现镁质功能材料产品的自主创新，为核电加热元件国产替代提供技术支撑。 | 技术指标： 化学成分指标：氧化镁≥99.0%；氧化钙≤0.06%； 三氧化二铁≤0.08%； 物理性能指标：磁性物≤150mg/kg；晶体（骨料）真实密度3.45g/cm3； 粉体振实密度2.4g/cm3；球形化率≥50%；显气孔率≤0.5%；粉体的流速＜45s/100g；水化率≤0.5%； 电性能指标方面: 绝缘电阻＞10000(0.5 m) /MΩ； 绝缘耐压强度(7500V/mm，5 min)不击穿； 粉体导热率：50w/m·k。 经济指标： 核电级氧化镁产品产业化后，可形成产能300吨，新增产值2000万元，经济效益1亿元。预期市场占有率达到100%，预期经济效益2亿元。 | 已于2023年9月投入应用。规模效果：产品国内市场需求量约2-3万吨／年，本企业目前己投放市场20吨，用户使用效果佳、信誉度高。 案例：知名电热企业采用核电级氧化镁，绝缘性能提高20%以上，使用寿命提高60%，对客户下游产品应用提升提供了充实的基础。 该产品获得辽宁省科技进步三等奖1项，授权发明专利6项。 | 辽宁嘉顺科技有限公司
88 | 产品 | 拼装式预制改性硫氧镁水泥砖胎膜板 | 该产品以氧化镁、硫酸镁为基材，同时填充了辅助材料，具有优良的防火性能、轻质高强、保温隔热、耐水防潮、绿色环保等特点，是一种新型环保材料。适用于基础梁、承台、集水坑等撤模不容易拆除的部位，可替代传统砌筑及水泥预制砖胎膜。 该产品在施工上具有省时、省力、省成本三大优点。规格可按现场施工要求量身定做。自重轻，单人施工，安装便捷，可钉可锯，任意切割，一次成型，无需拆除，表面平整光洁，无需找平抹灰。流水施工无需养护，大大缩短施工工期，节约大量人工。 安全环保、无毒无味：无甲醛、不含氯离子，不返潮不返卤，不腐蚀金属，属绿色、低碳、环保产品； 加工性能：易裁切、握钉力强。 | 防火性能：A1级，耐火极限＞2.5h，属不燃材料； 轻质高强：表观密度可控制在0.85-1.35t/m³，抗折强度达到14-25Mpa以上； 耐火防潮，抗冻性佳：产品浸水28d的软化系数不小于0.8，抗冻性能50次无起层和龟裂等破坏现象，防潮性及抗冻性俱佳。 | 已应用于杭州市相关项目，在保证模板安装质量基础上，大幅缩短施工周期，提高了工作效率。 | 镁鑫建筑科技有限公司
89 | 产品 | 镁质通风管道 | 该产品是一种新型绿色环保建筑材料，通风管道板的密度为钢材的1/4，强度与聚酯玻璃钢强度近似，可满足各类通风管的强度和刚度设计要求。 该产品综合性能突出，防火性能达A1级，抗折强度高，适用高、中、低压防排烟系统，有很强的防腐性，使用寿命长 ，导热系数低，保温隔热性能佳，隔音性能强，满足《建筑防烟排烟系统技术标准》中消防系统对通风管道耐火极限的要求。 安全环保、无毒无味：无甲醛、不含氯离子，不返潮不返卤，不腐蚀金属，属绿色、低碳、环保产品。 加工性能：可现场加工，韧性好、易裁切、握钉力强，可贴、裁、钉、漆、刨，搬运方便。 | 防火性能：A1级，耐火极限＞2.5h，属不燃材料； 轻质高强：表观密度可控制在0.85-1.35t/m³，抗折强度达到8-25Mpa以上； 耐火防潮，抗冻性佳：产品浸水28d的软化系数不小于0.8，抗冻性能50次无起层和龟裂等破坏现象，防潮性及抗冻性俱佳； 保温隔热、隔音降噪：导热系数为0.216w/cm·k，6mm板材隔音量为29dB。 | 该产品已应用于四川万科地下车库项目。 | 镁鑫建筑科技有限公司
90 | 产品 | 镁质烟道 | 该产品是一种新型绿色环保建筑材料，与传统水泥制烟道及砖砌烟道比，自重轻、强度高，能大幅度降低建筑物的承受荷载，使用寿命更长。 防火性能达A1级，可现场加工，工序简易、易安装，增加了室内空间，密闭性好、不返烟、不返臭，能大幅度改善室内环境。 安全环保、无毒无味：无甲醛、不含氯离子，不返潮不返卤，不腐蚀金属，属绿色、低碳、环保产品； 加工性能：可现场加工，韧性好、易裁切、握钉力强，可贴、裁、钉、漆、刨，搬运方便。 | 防火性能：A1级，耐火极＞2.5h，属不燃材料； 轻质高强：表观密度可控制在0.85-1.35t/m³，抗折强度8-25Mpa以上； 耐火防潮，抗冻性佳：产品浸水28d的软化系数不小于0.8，抗冻性能50次无起层和龟裂等破坏现象； 保温隔热、隔音降噪：导热系数为0.216w/cm·k，6mm板材隔音量为29dB。 | 该产品已应用于江苏项目中，达到有关部门对成品排烟管道燃烧性能和耐火极限的要求。 | 镁鑫建筑科技有限公司
91 | 产品 | 硫氧镁基板 | 硫氧镁基板是由氧化镁、硫酸镁、水和改性剂合理配制构成的四元体系，用玻纤网格布增强，以轻质材料为填料，经强制搅拌，机械辊压而制成的平板，广泛应用于建筑装饰行业的衬板。 | 防火性能：A1级； 密度1.0t/m3，抗冲击3.3-11KJ/㎡，抗折强度11-25Mpa。 生产过程中不使用任何胶水，0甲醛，对环境友好； 该板材生产切割下来的边角料，可以粉碎回收再利用，减少资源浪费。 | 产品广泛应用于建筑、电力、装饰等行业。 已获得实用新型专利。 | 镁鑫建筑科技有限公司
注：相关技术及产品介绍、数据主要来自于申报材料。